## Sample Composition
Date: |  |  | 2019-05-21 |  | Descrição | Amostra bulk 12
Run: |  |  | 134 |  | Local | Rejeito Bacia de Fundão à Montante do Eixo I
Job: |  |  | 5725-19 |  |  | Barragem de Fundão
Name: |  |  | EcoSoft |  | Período de Coleta | 2018-11-14
Project: |  |  | Marcela Curbani |  | Fração PM | PM10
Target: |  |  | 12
Element | Energy | Det. Limit | Concentration | Error
Name | (keV) | 95% Conf. | Mass
* O ---------------------- |  |  | 25.59%
Na | 1.041 | 0.122%
Mg | 1.254 | 626.200 ppm
Aluminium | 1.487 | 254.100 ppm | 6.65% | 0.066%
Silicon | 1.74 | 495.100 ppm | 32.63% | 0.326%
P | 2.014 | 162.600 ppm
Sulphur | 2.308 | 143.900 ppm | 0.04248% | 88.733 ppm
Cl | 2.623 | 70.960 ppm
Potassium | 3.314 | 126.800 ppm | 0.797% | 0.018%
Calcium | 3.692 | 151.000 ppm | 0.05323% | 92.400 ppm
Sc | 4.091 | 60.530 ppm
Titanium | 4.511 | 229.900 ppm | 0.07229% | 154.484 ppm
Vanadium | 4.952 | 92.170 ppm | 0.02213% | 61.654 ppm
Cr | 5.415 | 74.040 ppm
Mn | 5.899 | 93.870 ppm
Iron | 6.405 | 238.000 ppm | 33.89% | 0.339%
Cobalt | 6.93 | 0.115% | 0.234% | 0.068%
Ni | 7.478 | 27.960 ppm
Cu | 8.048 | 13.250 ppm
Zn | 8.639 | 8.207 ppm
Ga | 9.252 | 14.590 ppm
Ge | 9.887 | 10.360 ppm
As | 10.544 | 11.120 ppm
Se | 11.222 | 11.430 ppm
Br | 11.924 | 8.841 ppm
Rubidium | 13.395 | 46.650 ppm | 0.01283% | 31.274 ppm
Strontium | 14.165 | 39.530 ppm | 0.00958% | 25.100 ppm
Y | 14.959 | 23.800 ppm
Zr | 15.775 | 61.240 ppm
Nb | 16.615 | 32.520 ppm
Mo | 17.48 | 7.974 ppm
Tc | 18.367 | 50.370 ppm
Ru | 19.279 | 56.290 ppm
Rh | 20.216 | 16.330 ppm
Pd | 21.176 | 21.050 ppm
Ag | 22.162 | 113.200 ppm
Cd | 23.173 | 34.970 ppm
In | 24.21 | 48.370 ppm
Sn | 25.271 | 68.440 ppm
Sb | 26.359 | 89.300 ppm
Te | 3.768 | 298.600 ppm
I | 3.937 | 226.900 ppm
Cs | 4.288 | 246.000 ppm
Ba | 4.466 | 509.800 ppm
La | 4.648 | 0.116%
Ce | 4.841 | 294.400 ppm
Pr | 5.034 | 274.100 ppm
Nd | 5.23 | 313.300 ppm
Pm | 5.431 | 241.800 ppm
Sm | 5.632 | 155.500 ppm
Eu | 5.841 | 188.800 ppm
Gd | 6.05 | 207.300 ppm
Tb | 6.271 | 0.183%
Dy | 6.492 | 0.243%
Ho | 6.725 | 182.000 ppm
Er | 6.945 | 871.600 ppm
Tm | 7.182 | 940.800 ppm
Yb | 7.416 | 59.160 ppm
Lu | 7.655 | 41.670 ppm
Hf | 7.899 | 38.000 ppm
Ta | 8.149 | 38.510 ppm
W | 8.398 | 27.720 ppm
Re | 8.652 | 38.740 ppm
Os | 8.911 | 31.060 ppm
Ir | 9.174 | 30.620 ppm
Pt | 9.443 | 25.930 ppm
Au | 9.712 | 25.050 ppm
Hg | 9.989 | 31.420 ppm
Tl | 10.267 | 35.190 ppm
Pb | 10.551 | 34.730 ppm
Bi | 10.838 | 28.500 ppm
Th | 12.968 | 97.950 ppm
U | 13.616 | 76.140 ppm

## Sample Composition (2)
Date: |  |  | 2019-05-21 |  | Descrição | Amostra bulk 13
Run: |  |  | 135 |  | Local | Via Pavimentada
Job: |  |  | 5725-19 |  |  | Santana do Deserto - Rio Doce
Name: |  |  | EcoSoft |  | Período de Coleta | 2019-02-05
Project: |  |  | Marcela Curbani |  | Fração PM | PM10
Target: |  |  | 13
Element | Energy | Det. Limit | Concentration | Error
Name | (keV) | 95% Conf. | Mass
* O ---------------------- |  |  | 43.8%
Na | 1.041 | 0.133%
Magnesium | 1.254 | 691.700 ppm | 0.715% | 0.045%
Aluminium | 1.487 | 363.600 ppm | 13.99% | 0.14%
Silicon | 1.74 | 369.400 ppm | 26.34% | 0.263%
P | 2.014 | 256.500 ppm
Sulphur | 2.308 | 151.300 ppm | 0.09355% | 102.532 ppm
Cl | 2.622 | 108.600 ppm
Potassium | 3.314 | 97.730 ppm | 1.041% | 0.022%
Calcium | 3.692 | 248.500 ppm | 2.557% | 0.035%
Sc | 4.091 | 225.100 ppm
Titanium | 4.511 | 223.100 ppm | 1.006% | 0.025%
Vanadium | 4.952 | 221.900 ppm | 0.05441% | 89.557 ppm
Cr | 5.415 | 35.090 ppm
Manganese | 5.899 | 18.440 ppm | 0.491% | 0.005%
Iron | 6.405 | 98.110 ppm | 9.764% | 0.098%
Co | 6.93 | 333.300 ppm
Nickel | 7.478 | 9.315 ppm | 0.003134% | 6.206 ppm
Copper | 8.048 | 6.494 ppm | 0.003977% | 4.924 ppm
Zinc | 8.639 | 5.016 ppm | 0.01185% | 5.986 ppm
Gallium | 9.252 | 4.793 ppm | 0.001738% | 4.188 ppm
Ge | 9.887 | 2.888 ppm
Arsenic | 10.544 | 4.593 ppm | 0.002768% | 4.086 ppm
Se | 11.222 | 3.283 ppm
Br | 11.924 | 4.164 ppm
Rubidium | 13.395 | 11.610 ppm | 0.006913% | 11.551 ppm
Strontium | 14.165 | 15.900 ppm | 0.01511% | 15.892 ppm
Yttrium | 14.958 | 22.450 ppm | 0.004616% | 12.066 ppm
Zirconium | 15.775 | 37.350 ppm | 0.09721% | 45.492 ppm
Nb | 16.615 | 13.670 ppm
Mo | 17.48 | 27.880 ppm
Tc | 18.367 | 15.300 ppm
Ru | 19.279 | 25.890 ppm
Rh | 20.216 | 9.553 ppm
Pd | 21.176 | 26.540 ppm
Ag | 22.162 | 23.330 ppm
Cd | 23.173 | 46.450 ppm
In | 24.21 | 46.830 ppm
Sn | 25.271 | 78.360 ppm
Sb | 26.359 | 52.750 ppm
Te | 3.768 | 0.195%
I | 3.937 | 741.500 ppm
Cs | 4.288 | 283.900 ppm
Ba | 4.466 | 0.149%
La | 4.648 | 911.600 ppm
Ce | 4.841 | 401.600 ppm
Pr | 5.034 | 286.900 ppm
Nd | 5.23 | 136.300 ppm
Pm | 5.431 | 118.900 ppm
Sm | 5.632 | 65.140 ppm
Eu | 5.841 | 299.500 ppm
Gd | 6.05 | 109.800 ppm
Tb | 6.271 | 554.900 ppm
Dy | 6.492 | 731.900 ppm
Ho | 6.725 | 57.850 ppm
Er | 6.945 | 258.700 ppm
Tm | 7.182 | 222.400 ppm
Yb | 7.416 | 27.570 ppm
Lu | 7.655 | 15.830 ppm
Hf | 7.899 | 18.190 ppm
Ta | 8.149 | 17.680 ppm
W | 8.398 | 13.790 ppm
Re | 8.652 | 36.060 ppm
Os | 8.911 | 14.360 ppm
Ir | 9.174 | 17.000 ppm
Pt | 9.443 | 12.400 ppm
Au | 9.712 | 12.370 ppm
Hg | 9.989 | 10.540 ppm
Tl | 10.267 | 14.020 ppm
Pb | 10.551 | 23.130 ppm
Bi | 10.838 | 10.030 ppm
Th | 12.968 | 39.040 ppm
U | 13.616 | 25.350 ppm

## Sample Composition (3)
Date: |  |  | 2019-05-21 |  | Descrição | Amostra bulk 14
Run: |  |  | 136 |  | Local | Via Pavimentada no Centro
Job: |  |  | 5725-19 |  |  | Rio Doce
Name: |  |  | EcoSoft |  | Período de Coleta | 2019-02-05
Project: |  |  | Marcela Curbani |  | Fração PM | PM10
Target: |  |  | 14
Element | Energy | Det. Limit | Concentration | Error
Name | (keV) | 95% Conf. | Mass
* O ---------------------- |  |  | 43.03%
Sodium | 1.041 | 0.164% | 0.876% | 0.102%
Magnesium | 1.254 | 627.300 ppm | 1.269% | 0.046%
Aluminium | 1.487 | 285.400 ppm | 9.614% | 0.096%
Silicon | 1.74 | 213.000 ppm | 24.22% | 0.242%
P | 2.014 | 254.600 ppm
Sulphur | 2.308 | 139.700 ppm | 0.359% | 0.014%
Chlorine | 2.622 | 103.100 ppm | 0.06787% | 79.819 ppm
Potassium | 3.314 | 180.200 ppm | 1.045% | 0.022%
Calcium | 3.692 | 408.600 ppm | 8.246% | 0.082%
Sc | 4.091 | 420.000 ppm
Titanium | 4.511 | 232.100 ppm | 0.869% | 0.024%
V | 4.952 | 376.800 ppm
Cr | 5.415 | 32.870 ppm
Manganese | 5.899 | 26.090 ppm | 0.78% | 0.008%
Iron | 6.405 | 114.300 ppm | 8.913% | 0.089%
Cobalt | 6.93 | 306.200 ppm | 0.07306% | 180.470 ppm
Ni | 7.478 | 10.630 ppm
Copper | 8.048 | 5.723 ppm | 0.004624% | 4.739 ppm
Zinc | 8.639 | 4.349 ppm | 0.02238% | 7.474 ppm
Gallium | 9.252 | 5.640 ppm | 0.001455% | 3.707 ppm
Ge | 9.887 | 2.378 ppm
Arsenic | 10.544 | 4.502 ppm | 0.003596% | 4.456 ppm
Se | 11.222 | 3.799 ppm
Br | 11.924 | 4.436 ppm
Rubidium | 13.395 | 17.000 ppm | 0.008238% | 11.022 ppm
Strontium | 14.165 | 6.220 ppm | 0.03693% | 20.461 ppm
Y | 14.958 | 21.110 ppm
Zirconium | 15.775 | 49.660 ppm | 0.06152% | 37.897 ppm
Nb | 16.615 | 15.180 ppm
Mo | 17.48 | 22.660 ppm
Tc | 18.367 | 18.980 ppm
Ru | 19.279 | 21.020 ppm
Rh | 20.216 | 21.070 ppm
Pd | 21.176 | 5.739 ppm
Ag | 22.162 | 7.290 ppm
Cd | 23.173 | 9.564 ppm
In | 24.21 | 13.250 ppm
Tin | 3.444 | 0.15% | 0.504% | 0.111%
Sb | 26.359 | 104.000 ppm
Te | 3.768 | 0.339%
I | 3.937 | 0.129%
Cs | 4.288 | 322.800 ppm
Ba | 4.466 | 0.138%
La | 4.648 | 850.600 ppm
Ce | 4.841 | 399.300 ppm
Pr | 5.034 | 259.000 ppm
Nd | 5.23 | 144.800 ppm
Pm | 5.431 | 107.300 ppm
Sm | 5.632 | 63.000 ppm
Eu | 5.841 | 369.500 ppm
Gd | 6.05 | 124.200 ppm
Tb | 6.271 | 516.300 ppm
Dy | 6.492 | 684.500 ppm
Ho | 6.725 | 53.070 ppm
Er | 6.945 | 241.100 ppm
Tm | 7.182 | 200.900 ppm
Yb | 7.416 | 23.960 ppm
Lu | 7.655 | 17.640 ppm
Hf | 7.899 | 16.820 ppm
Ta | 8.149 | 18.000 ppm
W | 8.398 | 13.260 ppm
Re | 8.652 | 46.810 ppm
Os | 8.911 | 13.460 ppm
Ir | 9.174 | 13.420 ppm
Pt | 9.443 | 15.770 ppm
Au | 9.712 | 12.630 ppm
Hg | 9.989 | 9.569 ppm
Tl | 10.267 | 13.300 ppm
Pb | 10.551 | 23.480 ppm
Bi | 10.838 | 7.423 ppm
Th | 12.968 | 34.810 ppm
U | 13.616 | 29.980 ppm

## Sample Composition (4)
Date: |  |  | 2019-05-21 |  | Descrição | Amostra bulk 15
Run: |  |  | 137 |  | Local | Via Pavimentada
Job: |  |  | 5725-19 |  |  | Novo Soberbo - Santa Cruz do Escalvado
Name: |  |  | EcoSoft |  | Período de Coleta | 2019-02-05
Project: |  |  | Marcela Curbani |  | Fração PM | PM10
Target: |  |  | 15
Element | Energy | Det. Limit | Concentration | Error
Name | (keV) | 95% Conf. | Mass
* O ---------------------- |  |  | 46.43%
Sodium | 1.041 | 0.164% | 0.642% | 0.095%
Magnesium | 1.254 | 583.900 ppm | 0.957% | 0.043%
Aluminium | 1.487 | 339.800 ppm | 11.16% | 0.112%
Silicon | 1.74 | 257.500 ppm | 25.24% | 0.252%
P | 2.014 | 286.900 ppm
Sulphur | 2.308 | 155.400 ppm | 0.187% | 0.012%
Chlorine | 2.622 | 119.700 ppm | 0.0365% | 75.014 ppm
Potassium | 3.314 | 126.100 ppm | 0.974% | 0.021%
Calcium | 3.692 | 49.660 ppm | 3.053% | 0.037%
Sc | 4.091 | 251.000 ppm
Titanium | 4.511 | 221.200 ppm | 0.832% | 0.023%
V | 4.952 | 207.500 ppm
Cr | 5.415 | 33.620 ppm
Manganese | 5.899 | 31.510 ppm | 0.84% | 0.008%
Iron | 6.405 | 107.000 ppm | 9.457% | 0.095%
Cobalt | 6.93 | 325.400 ppm | 0.08127% | 193.102 ppm
Nickel | 7.478 | 9.414 ppm | 0.003868% | 6.050 ppm
Copper | 8.048 | 6.229 ppm | 0.003766% | 4.621 ppm
Zinc | 8.639 | 4.327 ppm | 0.02128% | 7.471 ppm
Ga | 9.252 | 6.375 ppm
Ge | 9.887 | 3.104 ppm
Arsenic | 10.544 | 5.210 ppm | 0.003339% | 4.404 ppm
Se | 11.222 | 3.173 ppm
Br | 11.924 | 5.223 ppm
Rubidium | 13.395 | 14.360 ppm | 0.006854% | 11.598 ppm
Strontium | 14.165 | 16.850 ppm | 0.01732% | 15.797 ppm
Y | 14.958 | 21.390 ppm
Zirconium | 15.775 | 40.590 ppm | 0.06218% | 40.168 ppm
Nb | 16.615 | 17.300 ppm
Mo | 17.48 | 26.410 ppm
Tc | 18.367 | 18.010 ppm
Ru | 19.279 | 23.610 ppm
Rh | 20.216 | 13.510 ppm
Pd | 21.176 | 38.230 ppm
Ag | 22.162 | 45.810 ppm
Cd | 23.173 | 54.100 ppm
In | 24.21 | 25.110 ppm
Sn | 25.271 | 63.060 ppm
Sb | 26.359 | 140.100 ppm
Te | 3.768 | 0.205%
I | 3.937 | 776.400 ppm
Cs | 4.288 | 300.200 ppm
Ba | 4.466 | 0.133%
La | 4.648 | 845.900 ppm
Ce | 4.841 | 368.500 ppm
Pr | 5.034 | 250.000 ppm
Nd | 5.23 | 130.600 ppm
Pm | 5.431 | 113.400 ppm
Sm | 5.632 | 72.650 ppm
Eu | 5.841 | 391.100 ppm
Gd | 6.05 | 135.200 ppm
Tb | 6.271 | 549.300 ppm
Dy | 6.492 | 728.800 ppm
Ho | 6.725 | 58.580 ppm
Er | 6.945 | 258.900 ppm
Tm | 7.182 | 216.300 ppm
Yb | 7.416 | 27.370 ppm
Lu | 7.655 | 16.110 ppm
Hf | 7.899 | 15.870 ppm
Ta | 8.149 | 18.100 ppm
W | 8.398 | 11.150 ppm
Re | 8.652 | 47.370 ppm
Os | 8.911 | 13.920 ppm
Ir | 9.174 | 14.900 ppm
Pt | 9.443 | 16.220 ppm
Au | 9.712 | 13.130 ppm
Hg | 9.989 | 11.250 ppm
Tl | 10.267 | 13.880 ppm
Pb | 10.551 | 25.880 ppm
Bi | 10.838 | 10.180 ppm
Th | 12.968 | 35.630 ppm
U | 13.616 | 30.660 ppm

## Sample Composition (5)
Date: |  |  | 2019-05-21 |  | Descrição | Amostra bulk 16
Run: |  |  | 138 |  | Local | Terreno do Sr. João
Job: |  |  | 5725-19 |  |  | Paracatu de Baixo
Name: |  |  | EcoSoft |  | Período de Coleta | 2019-02-12
Project: |  |  | Marcela Curbani |  | Fração PM | PM10
Target: |  |  | 16
Element | Energy | Det. Limit | Concentration | Error
Name | (keV) | 95% Conf. | Mass
* O ---------------------- |  |  | 29.27%
Sodium | 1.041 | 0.158% | 0.423% | 0.093%
Magnesium | 1.254 | 531.900 ppm | 0.243% | 0.035%
Aluminium | 1.487 | 214.700 ppm | 6.162% | 0.062%
Silicon | 1.74 | 449.500 ppm | 29.98% | 0.3%
P | 2.014 | 170.200 ppm
Sulphur | 2.308 | 65.100 ppm | 0.346% | 0.012%
Chlorine | 2.622 | 108.200 ppm | 0.121% | 0.009%
Potassium | 3.314 | 124.000 ppm | 0.388% | 0.013%
Calcium | 3.692 | 87.640 ppm | 0.594% | 0.016%
Sc | 4.091 | 111.700 ppm
Titanium | 4.511 | 218.000 ppm | 0.09667% | 155.260 ppm
V | 4.952 | 200.700 ppm
Cr | 5.415 | 60.530 ppm
Manganese | 5.899 | 97.460 ppm | 0.04628% | 60.167 ppm
Iron | 6.405 | 202.900 ppm | 32.32% | 0.323%
Co | 6.93 | 0.11%
Ni | 7.478 | 43.700 ppm
Cu | 8.048 | 28.860 ppm
Zn | 8.639 | 16.130 ppm
Ga | 9.252 | 16.340 ppm
Ge | 9.887 | 9.740 ppm
As | 10.544 | 15.620 ppm
Se | 11.222 | 9.823 ppm
Br | 11.924 | 16.600 ppm
Rubidium | 13.395 | 34.510 ppm | 0.00769% | 29.536 ppm
Sr | 14.165 | 39.270 ppm
Y | 14.958 | 83.480 ppm
Zr | 15.775 | 51.080 ppm
Nb | 16.615 | 31.260 ppm
Mo | 17.48 | 36.880 ppm
Tc | 18.367 | 48.230 ppm
Ru | 19.279 | 53.420 ppm
Rh | 20.216 | 15.940 ppm
Pd | 21.176 | 104.900 ppm
Ag | 22.162 | 53.920 ppm
Cd | 23.173 | 34.160 ppm
In | 24.21 | 141.800 ppm
Sn | 25.271 | 157.100 ppm
Sb | 26.359 | 370.200 ppm
Te | 3.768 | 885.600 ppm
I | 3.937 | 375.900 ppm
Cs | 4.288 | 198.800 ppm
Ba | 4.466 | 551.400 ppm
La | 4.648 | 0.108%
Ce | 4.841 | 355.100 ppm
Pr | 5.034 | 222.300 ppm
Nd | 5.23 | 291.300 ppm
Pm | 5.431 | 200.700 ppm
Sm | 5.632 | 145.600 ppm
Eu | 5.841 | 236.500 ppm
Gd | 6.05 | 214.300 ppm
Tb | 6.271 | 0.177%
Dy | 6.492 | 0.234%
Ho | 6.725 | 180.100 ppm
Er | 6.945 | 835.100 ppm
Tm | 7.182 | 883.500 ppm
Yb | 7.416 | 57.690 ppm
Lu | 7.655 | 34.650 ppm
Hf | 7.899 | 37.490 ppm
Ta | 8.149 | 39.800 ppm
W | 8.398 | 38.880 ppm
Re | 8.652 | 37.070 ppm
Os | 8.911 | 28.510 ppm
Ir | 9.174 | 33.300 ppm
Pt | 9.443 | 27.450 ppm
Au | 9.712 | 25.860 ppm
Hg | 9.989 | 23.150 ppm
Tl | 10.267 | 30.520 ppm
Pb | 10.551 | 33.680 ppm
Bi | 10.838 | 24.040 ppm
Th | 12.968 | 105.800 ppm
U | 13.616 | 90.000 ppm

## Sample Composition (6)
Date: |  |  | 2019-05-21 |  | Descrição | Amostra bulk 17
Run: |  |  | 139 |  | Local | Solo Intacto
Job: |  |  | 5725-19 |  |  | Paracatu de Baixo
Name: |  |  | EcoSoft |  | Período de Coleta | 2019-02-12
Project: |  |  | Marcela Curbani |  | Fração PM | PM10
Target: |  |  | 17
Element | Energy | Det. Limit | Concentration | Error
Name | (keV) | 95% Conf. | Mass
* O ---------------------- |  |  | 48.49%
Na | 1.041 | 924.200 ppm
Magnesium | 1.254 | 478.600 ppm | 0.197% | 0.039%
Aluminium | 1.487 | 240.800 ppm | 22.83% | 0.228%
Silicon | 1.74 | 385.200 ppm | 25.12% | 0.251%
P | 2.014 | 159.900 ppm
Sulphur | 2.308 | 144.500 ppm | 0.03217% | 84.955 ppm
Cl | 2.622 | 204.200 ppm
Potassium | 3.314 | 114.700 ppm | 0.82% | 0.02%
Ca | 3.692 | 222.100 ppm
Sc | 4.091 | 54.970 ppm
Titanium | 4.511 | 100.000 ppm | 0.164% | 0.009%
V | 4.952 | 93.990 ppm
Cr | 5.415 | 8.177 ppm
Manganese | 5.899 | 8.687 ppm | 0.007188% | 5.872 ppm
Iron | 6.405 | 13.600 ppm | 2.291% | 0.023%
Co | 6.93 | 77.130 ppm
Ni | 7.478 | 2.444 ppm
Cu | 8.048 | 2.007 ppm
Zinc | 8.639 | 1.610 ppm | 0.002925% | 1.524 ppm
Gallium | 9.252 | 2.048 ppm | 0.002966% | 1.616 ppm
Ge | 9.887 | 0.987 ppm
Arsenic | 10.544 | 1.481 ppm | 0.0009017% | 1.290 ppm
Se | 11.222 | 0.987 ppm
Bromine | 11.924 | 1.416 ppm | 0.000593% | 1.266 ppm
Rubidium | 13.395 | 3.659 ppm | 0.003089% | 3.324 ppm
Strontium | 14.165 | 3.438 ppm | 0.002069% | 3.017 ppm
Yttrium | 14.958 | 7.587 ppm | 0.002325% | 4.392 ppm
Zirconium | 15.775 | 9.334 ppm | 0.03948% | 13.384 ppm
Nb | 16.615 | 4.767 ppm
Mo | 17.48 | 9.530 ppm
Tc | 18.367 | 4.734 ppm
Ru | 19.279 | 5.956 ppm
Rh | 20.216 | 8.077 ppm
Pd | 21.176 | 6.179 ppm
Ag | 22.162 | 9.416 ppm
Cd | 23.173 | 12.790 ppm
In | 24.21 | 18.520 ppm
Sn | 3.444 | 0.134%
Sb | 26.359 | 28.160 ppm
Te | 3.768 | 330.900 ppm
I | 3.937 | 212.200 ppm
Cs | 4.288 | 188.300 ppm
Ba | 4.466 | 432.200 ppm
La | 4.648 | 311.200 ppm
Ce | 4.841 | 104.700 ppm
Pr | 5.034 | 60.280 ppm
Nd | 5.23 | 37.760 ppm
Pm | 5.431 | 27.130 ppm
Sm | 5.632 | 16.210 ppm
Eu | 5.841 | 23.560 ppm
Gd | 6.05 | 18.130 ppm
Tb | 6.271 | 127.300 ppm
Dy | 6.492 | 167.000 ppm
Ho | 6.725 | 13.480 ppm
Er | 6.945 | 59.160 ppm
Tm | 7.182 | 47.390 ppm
Yb | 7.416 | 5.324 ppm
Lu | 7.655 | 3.552 ppm
Hafnium | 7.899 | 6.044 ppm | 0.001584% | 3.682 ppm
Ta | 8.149 | 3.948 ppm
W | 8.398 | 3.553 ppm
Re | 8.652 | 8.424 ppm
Os | 8.911 | 3.229 ppm
Ir | 9.174 | 7.824 ppm
Pt | 9.443 | 4.169 ppm
Au | 9.712 | 3.136 ppm
Hg | 9.989 | 3.514 ppm
Tl | 10.267 | 5.679 ppm
Pb | 10.551 | 6.653 ppm
Bi | 10.838 | 2.481 ppm
Th | 12.968 | 9.536 ppm
U | 13.616 | 9.545 ppm

## Sample Composition (7)
Date: |  |  | 2019-05-21 |  | Descrição | Amostra bulk 18
Run: |  |  | 141 |  | Local | Ruínas
Job: |  |  | 5725-19 |  |  | Paracatu de Baixo
Name: |  |  | EcoSoft |  | Período de Coleta | 2019-02-12
Project: |  |  | Marcela Curbani |  | Fração PM | PM10
Target: |  |  | 18
Element | Energy | Det. Limit | Concentration | Error
Name | (keV) | 95% Conf. | Mass
* O ---------------------- |  |  | 31.02%
Sodium | 1.041 | 0.154% | 0.861% | 0.096%
Mg | 1.254 | 337.100 ppm
Aluminium | 1.487 | 335.100 ppm | 2.119% | 0.036%
Silicon | 1.74 | 375.300 ppm | 26.95% | 0.27%
P | 2.014 | 142.200 ppm
Sulphur | 2.308 | 98.990 ppm | 0.152% | 0.009%
Chlorine | 2.622 | 53.230 ppm | 0.07878% | 67.357 ppm
Potassium | 3.314 | 76.030 ppm | 0.24% | 0.009%
Calcium | 3.692 | 110.100 ppm | 0.09202% | 80.243 ppm
Sc | 4.091 | 58.220 ppm
Titanium | 4.511 | 189.000 ppm | 0.04193% | 125.489 ppm
V | 4.952 | 174.500 ppm
Cr | 5.415 | 70.950 ppm
Manganese | 5.899 | 103.100 ppm | 0.03497% | 64.242 ppm
Iron | 6.405 | 210.300 ppm | 38.12% | 0.381%
Cobalt | 6.93 | 0.129% | 0.26% | 0.076%
Ni | 7.478 | 15.030 ppm
Cu | 8.048 | 19.640 ppm
Zn | 8.639 | 18.160 ppm
Ga | 9.252 | 25.460 ppm
Ge | 9.887 | 8.692 ppm
As | 10.544 | 18.020 ppm
Se | 11.222 | 10.330 ppm
Bro | 11.924 | 14.790 ppm
Rubidium | 13.395 | 41.940 ppm | 0.01333% | 38.463 ppm
Strontium | 14.165 | 41.300 ppm | 0.01093% | 29.215 ppm
Y | 14.959 | 19.700 ppm
Zr | 15.775 | 64.100 ppm
Nb | 16.615 | 22.430 ppm
Mo | 17.48 | 39.560 ppm
Tc | 18.367 | 33.690 ppm
Ru | 19.279 | 15.080 ppm
Rh | 20.216 | 80.970 ppm
Pd | 21.176 | 127.800 ppm
Ag | 22.162 | 31.180 ppm
Cd | 23.173 | 116.100 ppm
In | 24.21 | 239.600 ppm
Sn | 3.444 | 630.700 ppm
Sb | 26.359 | 104.300 ppm
Te | 3.768 | 350.500 ppm
I | 3.937 | 183.500 ppm
Cs | 4.288 | 202.000 ppm
Ba | 4.466 | 358.400 ppm
La | 4.648 | 1000.000 ppm
Ce | 4.841 | 295.300 ppm
Pr | 5.034 | 241.100 ppm
Nd | 5.23 | 307.100 ppm
Pm | 5.431 | 244.500 ppm
Sm | 5.632 | 173.800 ppm
Eu | 5.841 | 235.200 ppm
Gd | 6.05 | 233.400 ppm
Tb | 6.271 | 0.203%
Dy | 6.492 | 0.273%
Ho | 6.725 | 206.800 ppm
Er | 6.945 | 973.300 ppm
Tm | 7.182 | 0.11%
Yb | 7.416 | 62.070 ppm
Lu | 7.655 | 44.830 ppm
Hf | 7.899 | 45.530 ppm
Ta | 8.149 | 44.380 ppm
W | 8.398 | 24.280 ppm
Re | 8.652 | 36.750 ppm
Os | 8.911 | 28.270 ppm
Ir | 9.174 | 28.060 ppm
Pt | 9.443 | 27.410 ppm
Au | 9.712 | 24.410 ppm
Hg | 9.989 | 41.120 ppm
Tl | 10.267 | 45.650 ppm
Pb | 10.551 | 34.310 ppm
Bi | 10.838 | 22.020 ppm
Th | 12.968 | 100.300 ppm
U | 13.616 | 134.200 ppm

## Resumo
Descrição | Amostra bulk 12 | Amostra bulk 13 | Amostra bulk 14 | Amostra bulk 15 | Amostra bulk 16 | Amostra bulk 17 | Amostra bulk 18
Local | Rejeito Bacia de Fundão à Montante do Eixo I | Via Pavimentada | Via Pavimentada no Centro | Via Pavimentada | Terreno do Sr. João | Solo Intacto | Ruínas
| Barragem de Fundão | Santana do Deserto - Rio Doce | Rio Doce | Novo Soberbo - Santa Cruz do Escalvado | Paracatu de Baixo | Paracatu de Baixo | Paracatu de Baixo
Período de Coleta | 2018-11-14 | 2019-02-05 | 2019-02-05 | 2019-02-05 | 2019-02-12 | 2019-02-12 | 2019-02-12
Fração PM | PM10 | PM10 | PM10 | PM10 | PM10 | PM10 | PM10
Amostra | 12 | 13 | 14 | 15 | 16 | 17 | 18
* O | 25.59% | 43.8% | 43.03% | 46.43% | 29.27% | 48.49% | 31.02%
Sodium | 0% | 0% | 0.876% | 0.642% | 0.423% | 0% | 0.861%
Mg | 0% | 0.715% | 1.269% | 0.957% | 0.243% | 0.197% | 0%
Aluminium | 6.65% | 13.99% | 9.614% | 11.16% | 6.162% | 22.83% | 2.119%
Silicon | 32.63% | 26.34% | 24.22% | 25.24% | 29.98% | 25.12% | 26.95%
P | 0% | 0% | 0% | 0% | 0% | 0% | 0%
Sulphur | 0.04248% | 0.09355% | 0.359% | 0.187% | 0.346% | 0.03217% | 0.152%
Chlorine | 0% | 0% | 0.06787% | 0.0365% | 0.121% | 0% | 0.07878%
Potassium | 0.797% | 1.041% | 1.045% | 0.974% | 0.388% | 0.82% | 0.24%
Calcium | 0.05323% | 2.557% | 8.246% | 3.053% | 0.594% | 0% | 0.09202%
Sc | 0% | 0% | 0% | 0% | 0% | 0% | 0%
Titanium | 0.07229% | 1.006% | 0.869% | 0.832% | 0.09667% | 0.164% | 0.04193%
V | 0.02213% | 0.05441% | 0% | 0% | 0% | 0% | 0%
Cr | 0% | 0% | 0% | 0% | 0% | 0% | 0%
Manganese | 0% | 0.491% | 0.78% | 0.84% | 0.04628% | 0.007188% | 0.03497%
Iron | 33.89% | 9.764% | 8.913% | 9.457% | 32.32% | 2.291% | 38.12%
Cobalt | 0.234% | 0% | 0.07306% | 0.08127% | 0% | 0% | 0.26%
Ni | 0% | 0.003134% | 0% | 0.003868% | 0% | 0% | 0%
Cu | 0% | 0.003977% | 0.004624% | 0.003766% | 0% | 0% | 0%
Zn | 0% | 0.01185% | 0.02238% | 0.02128% | 0% | 0.002925% | 0%
Ga | 0% | 0.001738% | 0.001455% | 0% | 0% | 0.002966% | 0%
Ge | 0% | 0% | 0% | 0% | 0% | 0% | 0%
As | 0% | 0.002768% | 0.003596% | 0.003339% | 0% | 0.0009017% | 0%
Se | 0% | 0% | 0% | 0% | 0% | 0% | 0%
Bro | 0% | 0% | 0% | 0% | 0% | 0.000593% | 0%
Rubidium | 0.01283% | 0.006913% | 0.008238% | 0.006854% | 0.00769% | 0.003089% | 0.01333%
Strontium | 0.00958% | 0.01511% | 0.03693% | 0.01732% | 0% | 0.002069% | 0.01093%
Y | 0% | 0.004616% | 0% | 0% | 0% | 0.002325% | 0%
Zr | 0% | 0.09721% | 0.06152% | 0.06218% | 0% | 0.03948% | 0%
Nb | 0% | 0% | 0% | 0% | 0% | 0% | 0%
Mo | 0% | 0% | 0% | 0% | 0% | 0% | 0%
Tc | 0% | 0% | 0% | 0% | 0% | 0% | 0%
Ru | 0% | 0% | 0% | 0% | 0% | 0% | 0%
Rh | 0% | 0% | 0% | 0% | 0% | 0% | 0%
Pd | 0% | 0% | 0% | 0% | 0% | 0% | 0%
Ag | 0% | 0% | 0% | 0% | 0% | 0% | 0%
Cd | 0% | 0% | 0% | 0% | 0% | 0% | 0%
In | 0% | 0% | 0% | 0% | 0% | 0% | 0%
Sn | 0% | 0% | 0.504% | 0% | 0% | 0% | 0%
Sb | 0% | 0% | 0% | 0% | 0% | 0% | 0%
Te | 0% | 0% | 0% | 0% | 0% | 0% | 0%
I | 0% | 0% | 0% | 0% | 0% | 0% | 0%
Cs | 0% | 0% | 0% | 0% | 0% | 0% | 0%
Ba | 0% | 0% | 0% | 0% | 0% | 0% | 0%
La | 0% | 0% | 0% | 0% | 0% | 0% | 0%
Ce | 0% | 0% | 0% | 0% | 0% | 0% | 0%
Pr | 0% | 0% | 0% | 0% | 0% | 0% | 0%
Nd | 0% | 0% | 0% | 0% | 0% | 0% | 0%
Pm | 0% | 0% | 0% | 0% | 0% | 0% | 0%
Sm | 0% | 0% | 0% | 0% | 0% | 0% | 0%
Eu | 0% | 0% | 0% | 0% | 0% | 0% | 0%
Gd | 0% | 0% | 0% | 0% | 0% | 0% | 0%
Tb | 0% | 0% | 0% | 0% | 0% | 0% | 0%
Dy | 0% | 0% | 0% | 0% | 0% | 0% | 0%
Ho | 0% | 0% | 0% | 0% | 0% | 0% | 0%
Er | 0% | 0% | 0% | 0% | 0% | 0% | 0%
Tm | 0% | 0% | 0% | 0% | 0% | 0% | 0%
Yb | 0% | 0% | 0% | 0% | 0% | 0% | 0%
Lu | 0% | 0% | 0% | 0% | 0% | 0% | 0%
Hf | 0% | 0% | 0% | 0% | 0% | 0.001584% | 0%
Ta | 0% | 0% | 0% | 0% | 0% | 0% | 0%
W | 0% | 0% | 0% | 0% | 0% | 0% | 0%
Re | 0% | 0% | 0% | 0% | 0% | 0% | 0%
Os | 0% | 0% | 0% | 0% | 0% | 0% | 0%
Ir | 0% | 0% | 0% | 0% | 0% | 0% | 0%
Pt | 0% | 0% | 0% | 0% | 0% | 0% | 0%
Au | 0% | 0% | 0% | 0% | 0% | 0% | 0%
Hg | 0% | 0% | 0% | 0% | 0% | 0% | 0%
Tl | 0% | 0% | 0% | 0% | 0% | 0% | 0%
Pb | 0% | 0% | 0% | 0% | 0% | 0% | 0%
Bi | 0% | 0% | 0% | 0% | 0% | 0% | 0%
Th | 0% | 0% | 0% | 0% | 0% | 0% | 0%
U | 0% | 0% | 0% | 0% | 0% | 0% | 0%
Total Identificado PIXE (%) | 74.41% | 56.2% | 56.97% | 53.57% | 70.73% | 51.51% | 68.98%

## Gráfico
Descrição | Amostra bulk 12 | Amostra bulk 13 | Amostra bulk 14 | Amostra bulk 15 | Amostra bulk 16 | Amostra bulk 17 | Amostra bulk 18
Local | Rejeito Bacia de Fundão à Montante do Eixo I | Via Pavimentada | Via Pavimentada no Centro | Via Pavimentada | Terreno do Sr. João | Solo Intacto | Ruínas
| Barragem de Fundão | Santana do Deserto - Rio Doce | Rio Doce | Novo Soberbo - Santa Cruz do Escalvado | Paracatu de Baixo | Paracatu de Baixo | Paracatu de Baixo
Período de Coleta | 2018-11-14 | 2019-02-05 | 2019-02-05 | 2019-02-05 | 2019-02-12 | 2019-02-12 | 2019-02-12
Fração PM | PM10 | PM10 | PM10 | PM10 | PM10 | PM10 | PM10
Amostra | 12 | 13 | 14 | 15 | 16 | 17 | 18
Na | 0% | 0% | 0.876% | 0.642% | 0.423% | 0% | 0.861%
Mg | 0% | 0.715% | 1.269% | 0.957% | 0.243% | 0.197% | 0%
Al | 6.65% | 13.99% | 9.614% | 11.16% | 6.162% | 22.83% | 2.119%
Si | 32.63% | 26.34% | 24.22% | 25.24% | 29.98% | 25.12% | 26.95%
S | 0.04248% | 0.09355% | 0.359% | 0.187% | 0.346% | 0.03217% | 0.152%
Cl | 0% | 0% | 0.06787% | 0.0365% | 0.121% | 0% | 0.07878%
K | 0.797% | 1.041% | 1.045% | 0.974% | 0.388% | 0.82% | 0.24%
Ca | 0.05323% | 2.557% | 8.246% | 3.053% | 0.594% | 0% | 0.09202%
Ti | 0.07229% | 1.006% | 0.869% | 0.832% | 0.09667% | 0.164% | 0.04193%
V | 0.02213% | 0.05441% | 0% | 0% | 0% | 0% | 0%
Mn | 0% | 0.491% | 0.78% | 0.84% | 0.04628% | 0.007188% | 0.03497%
Fe | 33.89% | 9.764% | 8.913% | 9.457% | 32.32% | 2.291% | 38.12%
Co | 0.234% | 0% | 0.07306% | 0.08127% | 0% | 0% | 0.26%
Ni | 0% | 0.003134% | 0% | 0.003868% | 0% | 0% | 0%
Cu | 0% | 0.003977% | 0.004624% | 0.003766% | 0% | 0% | 0%
Zn | 0% | 0.01185% | 0.02238% | 0.02128% | 0% | 0.002925% | 0%
Ga | 0% | 0.001738% | 0.001455% | 0% | 0% | 0.002966% | 0%
As | 0% | 0.002768% | 0.003596% | 0.003339% | 0% | 0.0009017% | 0%
Br | 0% | 0% | 0% | 0% | 0% | 0.000593% | 0%
Rb | 0.01283% | 0.006913% | 0.008238% | 0.006854% | 0.00769% | 0.003089% | 0.01333%
Sr | 0.00958% | 0.01511% | 0.03693% | 0.01732% | 0% | 0.002069% | 0.01093%
Y | 0% | 0.004616% | 0% | 0% | 0% | 0.002325% | 0%
Zr | 0% | 0.09721% | 0.06152% | 0.06218% | 0% | 0.03948% | 0%
Sn | 0% | 0% | 0.504% | 0% | 0% | 0% | 0%
Hf | 0% | 0% | 0% | 0% | 0% | 0.001584% | 0%
* O | 25.59% | 43.8% | 43.03% | 46.43% | 29.27% | 48.49% | 31.02%
Total Identificado PIXE (%) | 74.41% | 56.2% | 56.97% | 53.57% | 70.73% | 51.51% | 68.98%