## CELULOSE
Date: |  |  | 2021-06-04
Run: |  |  | 252
Job: |  |  | 7335-21
Name: |  |  | EcoSoft
Project: |  |  | Marcela Curbani
Target: |  |  | Cellulose Blank
|  | Mass (mg/cm2) | 1.05934 | Filter Area (cm2) | 1
|  | Error (mg/cm2) | 0.0985
Element | Energy | Det. Limit | Mass (mg/cm2) | Error (mg/cm2) | Total Mass (mg)
Name | (keV) | 95% Conf.
Na | 1.041 | 0.192
Mg | 1.254 | 0.119
Al | 1.487 | 0.1
Si | 1.74 | 0.097
P | 2.01 | 0.141
Sulphur | 2.308 | 0.085 | 0.2574 | 0.05204628 | 0.2574
Chlorine | 2.622 | 0.066 | 0.3459 | 0.05088189 | 0.3459
K | 3.314 | 0.05
Calcium | 3.692 | 0.081 | 0.3809 | 0.06387693 | 0.3809
Sc | 4.091 | 0.039
Ti | 4.511 | 0.067
V | 4.952 | 0.03
Cr | 5.415 | 0.024
Mn | 5.899 | 0.023
Iron | 6.405 | 0.023 | 0.07514 | 0.01818388 | 0.07514
Co | 6.93 | 0.013
Ni | 7.478 | 0.001
Cu | 8.048 | 0.009
Zn | 8.639 | 0.005
Ga | 9.25 | 0.002
Ge | 9.887 | 0.008
As | 10.544 | 0.008
Se | 11.222 | 0.006
Br | 11.924 | 0.017
Rb | 13.395 | 0.006
Sr | 14.165 | 0.007
Y | 14.959 | 0.015
Zr | 15.775 | 0.029
Nb | 16.615 | 0.042
Mo | 17.48 | 0.018
Tc | 18.367 | 0.036
Ru | 19.279 | 0.043
Rh | 20.216 | 0.163
Pd | 21.176 | 0.139
Ag | 2.984 | 0.172
Cd | 3.133 | 0.159
In | 3.286 | 0.207
Sn | 3.444 | 0.144
Sb | 3.604 | 0.294
Te | 3.768 | 0.446
I | 3.937 | 0.208
Cs | 4.288 | 0.038
Ba | 4.466 | 0.164
La | 4.648 | 0.083
Ce | 4.841 | 0.148
Pr | 5.034 | 0.073
Nd | 5.23 | 0.105
Pm | 5.431 | 0.075
Sm | 5.632 | 0.056
Eu | 5.841 | 0.072
Gd | 6.05 | 0.027
Tb | 6.271 | 0.033
Dy | 6.492 | 0.04
Ho | 6.725 | 0.022
Er | 6.945 | 0.035
Tm | 7.182 | 0.02
Yb | 7.416 | 0.015
Lu | 7.655 | 0.018
Hf | 7.899 | 0.017
Ta | 8.149 | 0.013
W | 8.398 | 0.005
Re | 8.652 | 0.015
Os | 8.911 | 0.015
Ir | 9.174 | 0.008
Pt | 9.443 | 0.017
Au | 9.712 | 0.006
Hg | 9.989 | 0.007
Tl | 10.267 | 0.008
Pb | 10.551 | 0.019
Bi | 10.838 | 0.026
Th | 2.992 | 0
U | 3.166 | 0

## C38
Date: |  |  | 2021-09-29 |  | Descrição | Filtro de Celulose 38
Run: |  |  | 72 |  | Estação | Paracatu
Job: |  |  | 7580-21 |  | Período de Coleta | 11/06/2021 a 09/08/2021
Name: |  |  | EcoSoft |  | Massa Gravimétrico (mg) | 2.533333
Project: |  |  | Marcela Curbani |  | Branco | Celulose
Target: |  |  | C38 |  | Fração PM | PM10
|  | Mass (mg/cm2) | 72.4077 | Filter Area (cm2) | 1 |  | Área da marca de PM no filtro (cm²) | 12.56
|  | Error (mg/cm2) | 0.5944
Element | Energy | Det. Limit | Mass (mg/cm2) | Error (mg/cm2) | Total Mass (mg) | Branco (µg) | Total - Branco (µg) | Proporção (%)
Name | (keV) | 95% Conf.
Sodium | 1.041 | 0.295 | 1.983 | 0.2054388 | 1.983 | 0 | 1.983 | 0.9831505
Magnesium | 1.254 | 0.181 | 0.7927 | 0.11557566 | 0.7927 | 0 | 0.7927 | 0.3930123
Aluminium | 1.487 | 0.132 | 13.72 | 0.19894 | 13.72 | 0 | 13.72 | 6.802232
Silicon | 1.74 | 0.1 | 17.9 | 0.21122 | 17.9 | 0 | 17.9 | 8.874632
P | 2.014 | 0.09 |  |  |  | 0 | 0 | 0
Sulphur | 2.308 | 0.082 | 6.539 | 0.150397 | 6.539 | 0.2574 | 6.2816 | 3.114351
Chlorine | 2.622 | 0.074 | 0.8705 | 0.08400325 | 0.8705 | 0.3459 | 0.5246 | 0.2600912
Potassium | 3.314 | 0.171 | 5.027 | 0.2066097 | 5.027 | 0 | 5.027 | 2.492334
Calcium | 3.692 | 0.289 | 9 | 0.3069 | 9 | 0.3809 | 8.6191 | 4.273259
Sc | 4.091 | 0.207 |  |  |  | 0 | 0 | 0
Titanium | 4.511 | 0.158 | 0.7338 | 0.12423234 | 0.7338 | 0 | 0.7338 | 0.3638103
Va | 4.952 | 0.079 |  |  |  | 0 | 0 | 0
Cr | 5.415 | 0.031 |  |  |  | 0 | 0 | 0
Manganese | 5.899 | 0.027 | 0.2399 | 0.02804431 | 0.2399 | 0 | 0.2399 | 0.1189399
Iron | 6.405 | 0.088 | 15.48 | 0.174924 | 15.48 | 0.07514 | 15.40486 | 7.637567
Co | 6.93 | 0.08 |  |  |  | 0 | 0 | 0
Ni | 7.478 | 0.01 |  |  |  | 0 | 0 | 0
Cu | 8.048 | 0.009 |  |  |  | 0 | 0 | 0
Zinc | 8.639 | 0.017 | 0.1218 | 0.01557822 | 0.1218 | 0 | 0.1218 | 0.06038716
Ga | 9.25 | 0.006 |  |  |  | 0 | 0 | 0
Ge | 9.887 | 0.007 |  |  |  | 0 | 0 | 0
As | 10.544 | 0.013 |  |  |  | 0 | 0 | 0
Se | 11.222 | 0.012 |  |  |  | 0 | 0 | 0
Br | 11.924 | 0.025 |  |  |  | 0 | 0 | 0
Rb | 13.395 | 0.009 |  |  |  | 0 | 0 | 0
Sr | 14.165 | 0.033 |  |  |  | 0 | 0 | 0
Y | 14.959 | 0.016 |  |  |  | 0 | 0 | 0
Zr | 15.775 | 0.036 |  |  |  | 0 | 0 | 0
Nb | 16.615 | 0.011 |  |  |  | 0 | 0 | 0
Mo | 17.48 | 0.041 |  |  |  | 0 | 0 | 0
Tc | 18.367 | 0.017 |  |  |  | 0 | 0 | 0
Ru | 19.279 | 0.022 |  |  |  | 0 | 0 | 0
Rh | 20.216 | 0.028 |  |  |  | 0 | 0 | 0
Pd | 21.176 | 0.107 |  |  |  | 0 | 0 | 0
Ag | 22.162 | 0.045 |  |  |  | 0 | 0 | 0
Cd | 23.173 | 0.059 |  |  |  | 0 | 0 | 0
In | 24.21 | 0.081 |  |  |  | 0 | 0 | 0
Sn | 25.271 | 0.343 |  |  |  | 0 | 0 | 0
Sb | 3.604 | 1.752 |  |  |  | 0 | 0 | 0
Te | 3.768 | 2.203 |  |  |  | 0 | 0 | 0
I | 3.937 | 0.858 |  |  |  | 0 | 0 | 0
Cs | 4.288 | 0.099 |  |  |  | 0 | 0 | 0
Ba | 4.466 | 0.729 |  |  |  | 0 | 0 | 0
La | 4.648 | 0.516 |  |  |  | 0 | 0 | 0
Ce | 4.841 | 0.241 |  |  |  | 0 | 0 | 0
Pr | 5.034 | 0.177 |  |  |  | 0 | 0 | 0
Nd | 5.23 | 0.077 |  |  |  | 0 | 0 | 0
Pm | 5.431 | 0.11 |  |  |  | 0 | 0 | 0
Sm | 5.632 | 0.02 |  |  |  | 0 | 0 | 0
Eu | 5.841 | 0.159 |  |  |  | 0 | 0 | 0
Gd | 6.05 | 0.068 |  |  |  | 0 | 0 | 0
Tb | 6.271 | 0.528 |  |  |  | 0 | 0 | 0
Dy | 6.492 | 0.691 |  |  |  | 0 | 0 | 0
Ho | 6.725 | 0.061 |  |  |  | 0 | 0 | 0
Er | 6.945 | 0.258 |  |  |  | 0 | 0 | 0
Tm | 7.182 | 0.199 |  |  |  | 0 | 0 | 0
Yb | 7.416 | 0.026 |  |  |  | 0 | 0 | 0
Lu | 7.655 | 0.019 |  |  |  | 0 | 0 | 0
Hf | 7.899 | 0.026 |  |  |  | 0 | 0 | 0
Ta | 8.149 | 0.022 |  |  |  | 0 | 0 | 0
W | 8.398 | 0.024 |  |  |  | 0 | 0 | 0
Re | 8.652 | 0.086 |  |  |  | 0 | 0 | 0
Os | 8.911 | 0.021 |  |  |  | 0 | 0 | 0
Ir | 9.174 | 0.004 |  |  |  | 0 | 0 | 0
Pt | 9.443 | 0.032 |  |  |  | 0 | 0 | 0
Au | 9.712 | 0.033 |  |  |  | 0 | 0 | 0
Hg | 9.989 | 0.016 |  |  |  | 0 | 0 | 0
Tl | 10.267 | 0.018 |  |  |  | 0 | 0 | 0
Pb | 10.551 | 0.043 |  |  |  | 0 | 0 | 0
Bi | 10.838 | 0.007 |  |  |  | 0 | 0 | 0
Th | 2.992 | 0 |  |  |  | 0 | 0 | 0
U | 3.166 | 0 |  |  |  | 0 | 0 | 0

## C39
Date: |  |  | 2021-09-29 |  | Descrição | Filtro de Celulose 39
Run: |  |  | 73 |  | Estação | Volta da Capela
Job: |  |  | 7580-21 |  | Período de Coleta | 15/06/2021 a 09/08/2021
Name: |  |  | EcoSoft |  | Massa Gravimétrico (mg) | 1.343333
Project: |  |  | Marcela Curbani |  | Branco | Celulose
Target: |  |  | C39 |  | Fração PM | PM10
|  | Mass (mg/cm2) | 41.46538 | Filter Area (cm2) | 1 |  | Área da marca de PM no filtro (cm²) | 12.56
|  | Error (mg/cm2) | 0.4631
Element | Energy | Det. Limit | Mass (mg/cm2) | Error (mg/cm2) | Total Mass (mg) | Branco (µg) | Total - Branco (µg) | Proporção (%)
Name | (keV) | 95% Conf.
Sodium | 1.041 | 0.24 | 2.141 | 0.1929041 | 2.141 | 0 | 2.141 | 2.001808
Magnesium | 1.254 | 0.149 | 0.5239 | 0.09964578 | 0.5239 | 0 | 0.5239 | 0.48984
Aluminium | 1.487 | 0.076 | 7.951 | 0.1550445 | 7.951 | 0 | 7.951 | 7.434086
Silicon | 1.74 | 0.076 | 9.528 | 0.157212 | 9.528 | 0 | 9.528 | 8.908562
P | 2.014 | 0.075 |  |  |  | 0 | 0 | 0
Sulphur | 2.308 | 0.083 | 6.76 | 0.157508 | 6.76 | 0.2574 | 6.5026 | 6.07985
Chlorine | 2.622 | 0.097 | 0.3079 | 0.06622929 | 0.3079 | 0.3459 | 0 | 0
Potassium | 3.314 | 0.174 | 3.348 | 0.174096 | 3.348 | 0 | 3.348 | 3.130338
Calcium | 3.692 | 0.205 | 2.05 | 0.16728 | 2.05 | 0.3809 | 1.6691 | 1.560588
Sc | 4.091 | 0.122 |  |  |  | 0 | 0 | 0
Titanium | 4.511 | 0.135 | 0.4224 | 0.10167168 | 0.4224 | 0 | 0.4224 | 0.3949388
Va | 4.952 | 0.038 |  |  |  | 0 | 0 | 0
Cr | 5.415 | 0.033 |  |  |  | 0 | 0 | 0
Manganese | 5.899 | 0.038 | 0.07838 | 0.02394509 | 0.07838 | 0 | 0.07838 | 0.07328433
Iron | 6.405 | 0.071 | 8.253 | 0.1411263 | 8.253 | 0.07514 | 8.17786 | 7.646198
Co | 6.93 | 0.061 |  |  |  | 0 | 0 | 0
Ni | 7.478 | 0.007 |  |  |  | 0 | 0 | 0
Cu | 8.048 | 0.012 |  |  |  | 0 | 0 | 0
Zinc | 8.639 | 0.019 | 0.1018 | 0.01447596 | 0.1018 | 0 | 0.1018 | 0.09518174
Ga | 9.25 | 0.01 |  |  |  | 0 | 0 | 0
Ge | 9.887 | 0.006 |  |  |  | 0 | 0 | 0
As | 10.544 | 0.015 |  |  |  | 0 | 0 | 0
Se | 11.222 | 0.003 |  |  |  | 0 | 0 | 0
Br | 11.924 | 0.018 |  |  |  | 0 | 0 | 0
Rb | 13.395 | 0.019 |  |  |  | 0 | 0 | 0
Sr | 14.165 | 0.027 |  |  |  | 0 | 0 | 0
Y | 14.959 | 0.008 |  |  |  | 0 | 0 | 0
Zr | 15.775 | 0.037 |  |  |  | 0 | 0 | 0
Nb | 16.615 | 0.013 |  |  |  | 0 | 0 | 0
Mo | 17.48 | 0.048 |  |  |  | 0 | 0 | 0
Tc | 18.367 | 0.06 |  |  |  | 0 | 0 | 0
Ru | 19.279 | 0.026 |  |  |  | 0 | 0 | 0
Rh | 20.216 | 0.033 |  |  |  | 0 | 0 | 0
Pd | 21.176 | 0.042 |  |  |  | 0 | 0 | 0
Ag | 22.162 | 0.053 |  |  |  | 0 | 0 | 0
Cd | 23.173 | 0.069 |  |  |  | 0 | 0 | 0
In | 24.21 | 0.286 |  |  |  | 0 | 0 | 0
Sn | 25.271 | 0.134 |  |  |  | 0 | 0 | 0
Sb | 26.359 | 0.428 |  |  |  | 0 | 0 | 0
Te | 3.768 | 1.034 |  |  |  | 0 | 0 | 0
I | 3.937 | 0.492 |  |  |  | 0 | 0 | 0
Cs | 4.288 | 0.153 |  |  |  | 0 | 0 | 0
Ba | 4.466 | 0.613 |  |  |  | 0 | 0 | 0
La | 4.648 | 0.509 |  |  |  | 0 | 0 | 0
Ce | 4.841 | 0.277 |  |  |  | 0 | 0 | 0
Pr | 5.034 | 0.119 |  |  |  | 0 | 0 | 0
Nd | 5.23 | 0.131 |  |  |  | 0 | 0 | 0
Pm | 5.431 | 0.111 |  |  |  | 0 | 0 | 0
Sm | 5.632 | 0.056 |  |  |  | 0 | 0 | 0
Eu | 5.841 | 0.092 |  |  |  | 0 | 0 | 0
Gd | 6.05 | 0.064 |  |  |  | 0 | 0 | 0
Tb | 6.271 | 0.406 |  |  |  | 0 | 0 | 0
Dy | 6.492 | 0.544 |  |  |  | 0 | 0 | 0
Ho | 6.725 | 0.044 |  |  |  | 0 | 0 | 0
Er | 6.945 | 0.199 |  |  |  | 0 | 0 | 0
Tm | 7.182 | 0.162 |  |  |  | 0 | 0 | 0
Yb | 7.416 | 0.015 |  |  |  | 0 | 0 | 0
Lu | 7.655 | 0.021 |  |  |  | 0 | 0 | 0
Hf | 7.899 | 0.019 |  |  |  | 0 | 0 | 0
Ta | 8.149 | 0.038 |  |  |  | 0 | 0 | 0
W | 8.398 | 0.013 |  |  |  | 0 | 0 | 0
Re | 8.652 | 0.084 |  |  |  | 0 | 0 | 0
Os | 8.911 | 0.027 |  |  |  | 0 | 0 | 0
Ir | 9.174 | 0.015 |  |  |  | 0 | 0 | 0
Pt | 9.443 | 0.024 |  |  |  | 0 | 0 | 0
Au | 9.712 | 0.026 |  |  |  | 0 | 0 | 0
Hg | 9.989 | 0.006 |  |  |  | 0 | 0 | 0
Tl | 10.267 | 0.007 |  |  |  | 0 | 0 | 0
Pb | 10.551 | 0.049 |  |  |  | 0 | 0 | 0
Bi | 10.838 | 0.008 |  |  |  | 0 | 0 | 0
Th | 2.992 | 0 |  |  |  | 0 | 0 | 0
U | 3.166 | 0 |  |  |  | 0 | 0 | 0
Note on H19: Ricardo Angelo Campos: Ajustado para zero. Valor do branco maior do que o filtro com partículas.

## C40
Date: |  |  | 2021-09-29 |  | Descrição | Filtro de Celulose 40
Run: |  |  | 74 |  | Estação | Novo Soberbo
Job: |  |  | 7580-21 |  | Período de Coleta | 14/06/2021 a 02/08/2021
Name: |  |  | EcoSoft |  | Massa Gravimétrico (mg) | 1.63
Project: |  |  | Marcela Curbani |  | Branco | Celulose
Target: |  |  | C40 |  | Fração PM | PM10
|  | Mass (mg/cm2) | 14.28872 | Filter Area (cm2) | 1 |  | Área da marca de PM no filtro (cm²) | 12.56
|  | Error (mg/cm2) | 0.3453
Element | Energy | Det. Limit | Mass (mg/cm2) | Error (mg/cm2) | Total Mass (mg) | Branco (µg) | Total - Branco (µg) | Proporção (%)
Name | (keV) | 95% Conf.
Sodium | 1.041 | 0.305 | 0.6257 | 0.17982618 | 0.6257 | 0 | 0.6257 | 0.4821345
Mg | 1.254 | 0.129 |  |  |  | 0 | 0 | 0
Aluminium | 1.487 | 0.125 | 2.543 | 0.1182495 | 2.543 | 0 | 2.543 | 1.959514
Silicon | 1.74 | 0.118 | 3.151 | 0.1128058 | 3.151 | 0 | 3.151 | 2.42801
P | 2.014 | 0.078 |  |  |  | 0 | 0 | 0
Sulphur | 2.308 | 0.087 | 2.95 | 0.123015 | 2.95 | 0.2574 | 2.6926 | 2.074789
Chlorine | 2.622 | 0.076 | 0.4759 | 0.07157536 | 0.4759 | 0.3459 | 0.13 | 0.1001718
Potassium | 3.314 | 0.127 | 1.53 | 0.130815 | 1.53 | 0 | 1.53 | 1.178945
Calcium | 3.692 | 0.187 | 0.858 | 0.1294722 | 0.858 | 0.3809 | 0.4771 | 0.3676304
Sc | 4.091 | 0.092 |  |  |  | 0 | 0 | 0
Ti | 4.511 | 0.079 |  |  |  | 0 | 0 | 0
Va | 4.952 | 0.03 |  |  |  | 0 | 0 | 0
Cr | 5.415 | 0.015 |  |  |  | 0 | 0 | 0
Manganese | 5.899 | 0.024 | 0.0516 | 0.02183196 | 0.0516 | 0 | 0.0516 | 0.03976049
Iron | 6.405 | 0.034 | 2.041 | 0.0736801 | 2.041 | 0.07514 | 1.96586 | 1.514798
Co | 6.93 | 0.036 |  |  |  | 0 | 0 | 0
Ni | 7.478 | 0.006 |  |  |  | 0 | 0 | 0
Cu | 8.048 | 0.006 |  |  |  | 0 | 0 | 0
Zinc | 8.639 | 0.014 | 0.06252 | 0.01225392 | 0.06252 | 0 | 0.06252 | 0.04817492
Ga | 9.25 | 0.003 |  |  |  | 0 | 0 | 0
Ge | 9.887 | 0.006 |  |  |  | 0 | 0 | 0
As | 10.544 | 0.007 |  |  |  | 0 | 0 | 0
Se | 11.222 | 0.003 |  |  |  | 0 | 0 | 0
Br | 11.924 | 0.016 |  |  |  | 0 | 0 | 0
Rb | 13.395 | 0.006 |  |  |  | 0 | 0 | 0
Sr | 14.165 | 0.032 |  |  |  | 0 | 0 | 0
Y | 14.959 | 0.009 |  |  |  | 0 | 0 | 0
Zr | 15.775 | 0.011 |  |  |  | 0 | 0 | 0
Nb | 16.615 | 0.014 |  |  |  | 0 | 0 | 0
Mo | 17.48 | 0.017 |  |  |  | 0 | 0 | 0
Tc | 18.367 | 0.065 |  |  |  | 0 | 0 | 0
Ru | 19.279 | 0.028 |  |  |  | 0 | 0 | 0
Rh | 20.216 | 0.035 |  |  |  | 0 | 0 | 0
Pd | 21.176 | 0.045 |  |  |  | 0 | 0 | 0
Ag | 22.162 | 0.057 |  |  |  | 0 | 0 | 0
Cd | 23.173 | 0.075 |  |  |  | 0 | 0 | 0
In | 24.21 | 0.103 |  |  |  | 0 | 0 | 0
Sn | 25.271 | 0.146 |  |  |  | 0 | 0 | 0
Sb | 3.604 | 0.712 |  |  |  | 0 | 0 | 0
Te | 3.768 | 0.679 |  |  |  | 0 | 0 | 0
I | 3.937 | 0.371 |  |  |  | 0 | 0 | 0
Cs | 4.288 | 0.253 |  |  |  | 0 | 0 | 0
Ba | 4.466 | 0.459 |  |  |  | 0 | 0 | 0
La | 4.648 | 0.14 |  |  |  | 0 | 0 | 0
Ce | 4.841 | 0.124 |  |  |  | 0 | 0 | 0
Pr | 5.034 | 0.14 |  |  |  | 0 | 0 | 0
Nd | 5.23 | 0.041 |  |  |  | 0 | 0 | 0
Pm | 5.431 | 0.04 |  |  |  | 0 | 0 | 0
Sm | 5.632 | 0.069 |  |  |  | 0 | 0 | 0
Eu | 5.841 | 0.102 |  |  |  | 0 | 0 | 0
Gd | 6.05 | 0.044 |  |  |  | 0 | 0 | 0
Tb | 6.271 | 0.22 |  |  |  | 0 | 0 | 0
Dy | 6.492 | 0.281 |  |  |  | 0 | 0 | 0
Ho | 6.725 | 0.037 |  |  |  | 0 | 0 | 0
Er | 6.945 | 0.118 |  |  |  | 0 | 0 | 0
Tm | 7.182 | 0.089 |  |  |  | 0 | 0 | 0
Yb | 7.416 | 0.009 |  |  |  | 0 | 0 | 0
Lu | 7.655 | 0.015 |  |  |  | 0 | 0 | 0
Hf | 7.899 | 0.016 |  |  |  | 0 | 0 | 0
Ta | 8.149 | 0.014 |  |  |  | 0 | 0 | 0
W | 8.398 | 0.013 |  |  |  | 0 | 0 | 0
Re | 8.652 | 0.062 |  |  |  | 0 | 0 | 0
Os | 8.911 | 0.005 |  |  |  | 0 | 0 | 0
Ir | 9.174 | 0.005 |  |  |  | 0 | 0 | 0
Pt | 9.443 | 0.025 |  |  |  | 0 | 0 | 0
Au | 9.712 | 0.019 |  |  |  | 0 | 0 | 0
Hg | 9.989 | 0.021 |  |  |  | 0 | 0 | 0
Tl | 10.267 | 0.023 |  |  |  | 0 | 0 | 0
Pb | 10.551 | 0.024 |  |  |  | 0 | 0 | 0
Bi | 10.838 | 0.026 |  |  |  | 0 | 0 | 0
Th | 2.992 | 0 |  |  |  | 0 | 0 | 0
U | 3.166 | 0 |  |  |  | 0 | 0 | 0

## C41
Date: |  |  | 2021-09-29 |  | Descrição | Filtro de Celulose 41
Run: |  |  | 75 |  | Estação | Santana do Deserto
Job: |  |  | 7580-21 |  | Período de Coleta | 14/06/2021 a 11/08/2021
Name: |  |  | EcoSoft |  | Massa Gravimétrico (mg) | 1.366667
Project: |  |  | Marcela Curbani |  | Branco | Celulose
Target: |  |  | C41 |  | Fração PM | PM10
|  | Mass (mg/cm2) | 57.9449 | Filter Area (cm2) | 1 |  | Área da marca de PM no filtro (cm²) | 12.56
|  | Error (mg/cm2) | 0.5758
Element | Energy | Det. Limit | Mass (mg/cm2) | Error (mg/cm2) | Total Mass (mg) | Branco (µg) | Total - Branco (µg) | Proporção (%)
Name | (keV) | 95% Conf.
Sodium | 1.041 | 0.233 | 3.631 | 0.2331102 | 3.631 | 0 | 3.631 | 3.336978
Magnesium | 1.254 | 0.179 | 0.759 | 0.119922 | 0.759 | 0 | 0.759 | 0.6975395
Aluminium | 1.487 | 0.123 | 11.97 | 0.205884 | 11.97 | 0 | 11.97 | 11.00072
Silicon | 1.74 | 0.102 | 13.8 | 0.20424 | 13.8 | 0 | 13.8 | 12.68254
P | 2.014 | 0.102 |  |  |  | 0 | 0 | 0
Sulphur | 2.308 | 0.157 | 7.508 | 0.1794412 | 7.508 | 0.2574 | 7.2506 | 6.663478
Chlorine | 2.622 | 0.106 | 0.5916 | 0.09092892 | 0.5916 | 0.3459 | 0.2457 | 0.2258043
Potassium | 3.314 | 0.202 | 5.101 | 0.2224036 | 5.101 | 0 | 5.101 | 4.687943
Calcium | 3.692 | 0.195 | 2.886 | 0.2083692 | 2.886 | 0.3809 | 2.5051 | 2.302248
Sc | 4.091 | 0.162 |  |  |  | 0 | 0 | 0
Titanium | 4.511 | 0.162 | 0.9537 | 0.13437633 | 0.9537 | 0 | 0.9537 | 0.8764736
Va | 4.952 | 0.077 |  |  |  | 0 | 0 | 0
Cr | 5.415 | 0.038 |  |  |  | 0 | 0 | 0
Manganese | 5.899 | 0.029 | 0.2035 | 0.03192915 | 0.2035 | 0 | 0.2035 | 0.1870215
Iron | 6.405 | 0.059 | 10.39 | 0.161045 | 10.39 | 0.07514 | 10.31486 | 9.479608
Co | 6.93 | 0.067 |  |  |  | 0 | 0 | 0
Ni | 7.478 | 0.012 |  |  |  | 0 | 0 | 0
Cu | 8.048 | 0.007 |  |  |  | 0 | 0 | 0
Zinc | 8.639 | 0.014 | 0.1511 | 0.01820755 | 0.1511 | 0 | 0.1511 | 0.1388646
Ga | 9.25 | 0.002 |  |  |  | 0 | 0 | 0
Ge | 9.887 | 0.005 |  |  |  | 0 | 0 | 0
As | 10.544 | 0.016 |  |  |  | 0 | 0 | 0
Se | 11.222 | 0.008 |  |  |  | 0 | 0 | 0
Br | 11.924 | 0.023 |  |  |  | 0 | 0 | 0
Rb | 13.395 | 0.015 |  |  |  | 0 | 0 | 0
Sr | 14.165 | 0.006 |  |  |  | 0 | 0 | 0
Y | 14.959 | 0.023 |  |  |  | 0 | 0 | 0
Zr | 15.775 | 0.041 |  |  |  | 0 | 0 | 0
Nb | 16.615 | 0.036 |  |  |  | 0 | 0 | 0
Mo | 17.48 | 0.015 |  |  |  | 0 | 0 | 0
Tc | 18.367 | 0.019 |  |  |  | 0 | 0 | 0
Ru | 19.279 | 0.025 |  |  |  | 0 | 0 | 0
Rh | 20.216 | 0.031 |  |  |  | 0 | 0 | 0
Pd | 21.176 | 0.121 |  |  |  | 0 | 0 | 0
Ag | 22.162 | 0.051 |  |  |  | 0 | 0 | 0
Cd | 23.173 | 0.067 |  |  |  | 0 | 0 | 0
In | 24.21 | 0.092 |  |  |  | 0 | 0 | 0
Sn | 25.271 | 0.279 |  |  |  | 0 | 0 | 0
Sb | 26.359 | 0.168 |  |  |  | 0 | 0 | 0
Te | 3.768 | 1.349 |  |  |  | 0 | 0 | 0
I | 3.937 | 0.655 |  |  |  | 0 | 0 | 0
Cs | 4.288 | 0.171 |  |  |  | 0 | 0 | 0
Ba | 4.466 | 0.877 |  |  |  | 0 | 0 | 0
La | 4.648 | 0.582 |  |  |  | 0 | 0 | 0
Ce | 4.841 | 0.332 |  |  |  | 0 | 0 | 0
Pr | 5.034 | 0.256 |  |  |  | 0 | 0 | 0
Nd | 5.23 | 0.063 |  |  |  | 0 | 0 | 0
Pm | 5.431 | 0.129 |  |  |  | 0 | 0 | 0
Sm | 5.632 | 0.069 |  |  |  | 0 | 0 | 0
Eu | 5.841 | 0.149 |  |  |  | 0 | 0 | 0
Gd | 6.05 | 0.074 |  |  |  | 0 | 0 | 0
Tb | 6.271 | 0.456 |  |  |  | 0 | 0 | 0
Dy | 6.492 | 0.609 |  |  |  | 0 | 0 | 0
Ho | 6.725 | 0.043 |  |  |  | 0 | 0 | 0
Er | 6.945 | 0.221 |  |  |  | 0 | 0 | 0
Tm | 7.182 | 0.163 |  |  |  | 0 | 0 | 0
Yb | 7.416 | 0.026 |  |  |  | 0 | 0 | 0
Lu | 7.655 | 0.02 |  |  |  | 0 | 0 | 0
Hf | 7.899 | 0.025 |  |  |  | 0 | 0 | 0
Ta | 8.149 | 0.029 |  |  |  | 0 | 0 | 0
W | 8.398 | 0.021 |  |  |  | 0 | 0 | 0
Re | 8.652 | 0.108 |  |  |  | 0 | 0 | 0
Os | 8.911 | 0.033 |  |  |  | 0 | 0 | 0
Ir | 9.174 | 0.009 |  |  |  | 0 | 0 | 0
Pt | 9.443 | 0.029 |  |  |  | 0 | 0 | 0
Au | 9.712 | 0.014 |  |  |  | 0 | 0 | 0
Hg | 9.989 | 0.019 |  |  |  | 0 | 0 | 0
Tl | 10.267 | 0.02 |  |  |  | 0 | 0 | 0
Pb | 10.551 | 0.053 |  |  |  | 0 | 0 | 0
Bi | 10.838 | 0.023 |  |  |  | 0 | 0 | 0
Th | 2.992 | 0 |  |  |  | 0 | 0 | 0
U | 3.166 | 0 |  |  |  | 0 | 0 | 0

## C42
Date: |  |  | 2021-09-29 |  | Descrição | Filtro de Celulose 42
Run: |  |  | 76 |  | Estação | Rio Doce
Job: |  |  | 7580-21 |  | Período de Coleta | 14/06/2021 a 14/08/2021
Name: |  |  | EcoSoft |  | Massa Gravimétrico (mg) | 1.77
Project: |  |  | Marcela Curbani |  | Branco | Celulose
Target: |  |  | C42 |  | Fração PM | PM10
|  | Mass (mg/cm2) | 73.1468 | Filter Area (cm2) | 1 |  | Área da marca de PM no filtro (cm²) | 12.56
|  | Error (mg/cm2) | 0.6559
Element | Energy | Det. Limit | Mass (mg/cm2) | Error (mg/cm2) | Total Mass (mg) | Branco (µg) | Total - Branco (µg) | Proporção (%)
Name | (keV) | 95% Conf.
Sodium | 1.041 | 0.342 | 3.08 | 0.253176 | 3.08 | 0 | 3.08 | 2.185582
Magnesium | 1.254 | 0.202 | 1.13 | 0.141928 | 1.13 | 0 | 1.13 | 0.8018531
Aluminium | 1.487 | 0.17 | 16.35 | 0.24525 | 16.35 | 0 | 16.35 | 11.60203
Silicon | 1.74 | 0.141 | 18.84 | 0.24492 | 18.84 | 0 | 18.84 | 13.36895
P | 2.014 | 0.096 |  |  |  | 0 | 0 | 0
Sulphur | 2.308 | 0.117 | 7.945 | 0.1946525 | 7.945 | 0.2574 | 7.6876 | 5.455156
Chlorine | 2.622 | 0.121 | 0.4862 | 0.08980114 | 0.4862 | 0.3459 | 0.1403 | 0.09955751
Potassium | 3.314 | 0.175 | 5.122 | 0.2269046 | 5.122 | 0 | 5.122 | 3.634594
Calcium | 3.692 | 0.325 | 3.489 | 0.2522547 | 3.489 | 0.3809 | 3.1081 | 2.205522
Sc | 4.091 | 0.176 |  |  |  | 0 | 0 | 0
Titanium | 4.511 | 0.157 | 1.068 | 0.1498404 | 1.068 | 0 | 1.068 | 0.7578576
Va | 4.952 | 0.137 |  |  |  | 0 | 0 | 0
Cr | 5.415 | 0.045 |  |  |  | 0 | 0 | 0
Manganese | 5.899 | 0.044 | 0.2332 | 0.03840804 | 0.2332 | 0 | 0.2332 | 0.1654798
Iron | 6.405 | 0.09 | 15.2 | 0.20064 | 15.2 | 0.07514 | 15.12486 | 10.73267
Co | 6.93 | 0.087 |  |  |  | 0 | 0 | 0
Ni | 7.478 | 0.014 |  |  |  | 0 | 0 | 0
Cu | 8.048 | 0.013 |  |  |  | 0 | 0 | 0
Zinc | 8.639 | 0.025 | 0.2034 | 0.02487582 | 0.2034 | 0 | 0.2034 | 0.1443336
Ga | 9.25 | 0.009 |  |  |  | 0 | 0 | 0
Ge | 9.887 | 0.002 |  |  |  | 0 | 0 | 0
As | 10.544 | 0.016 |  |  |  | 0 | 0 | 0
Se | 11.222 | 0.012 |  |  |  | 0 | 0 | 0
Br | 11.924 | 0.023 |  |  |  | 0 | 0 | 0
Rb | 13.395 | 0.034 |  |  |  | 0 | 0 | 0
Sr | 14.165 | 0.012 |  |  |  | 0 | 0 | 0
Y | 14.959 | 0.009 |  |  |  | 0 | 0 | 0
Zr | 15.775 | 0.03 |  |  |  | 0 | 0 | 0
Nb | 16.615 | 0.054 |  |  |  | 0 | 0 | 0
Mo | 17.48 | 0.018 |  |  |  | 0 | 0 | 0
Tc | 18.367 | 0.022 |  |  |  | 0 | 0 | 0
Ru | 19.279 | 0.063 |  |  |  | 0 | 0 | 0
Rh | 20.216 | 0.11 |  |  |  | 0 | 0 | 0
Pd | 21.176 | 0.061 |  |  |  | 0 | 0 | 0
Ag | 22.162 | 0.059 |  |  |  | 0 | 0 | 0
Cd | 23.173 | 0.078 |  |  |  | 0 | 0 | 0
In | 24.21 | 0.321 |  |  |  | 0 | 0 | 0
Sn | 25.271 | 0.151 |  |  |  | 0 | 0 | 0
Sb | 26.359 | 0.196 |  |  |  | 0 | 0 | 0
Te | 3.768 | 1.516 |  |  |  | 0 | 0 | 0
I | 3.937 | 0.608 |  |  |  | 0 | 0 | 0
Cs | 4.288 | 0.166 |  |  |  | 0 | 0 | 0
Ba | 4.466 | 1.003 |  |  |  | 0 | 0 | 0
La | 4.648 | 0.738 |  |  |  | 0 | 0 | 0
Ce | 4.841 | 0.319 |  |  |  | 0 | 0 | 0
Pr | 5.034 | 0.255 |  |  |  | 0 | 0 | 0
Nd | 5.23 | 0.04 |  |  |  | 0 | 0 | 0
Pm | 5.431 | 0.159 |  |  |  | 0 | 0 | 0
Sm | 5.632 | 0.102 |  |  |  | 0 | 0 | 0
Eu | 5.841 | 0.186 |  |  |  | 0 | 0 | 0
Gd | 6.05 | 0.086 |  |  |  | 0 | 0 | 0
Tb | 6.271 | 0.589 |  |  |  | 0 | 0 | 0
Dy | 6.492 | 0.791 |  |  |  | 0 | 0 | 0
Ho | 6.725 | 0.062 |  |  |  | 0 | 0 | 0
Er | 6.945 | 0.291 |  |  |  | 0 | 0 | 0
Tm | 7.182 | 0.223 |  |  |  | 0 | 0 | 0
Yb | 7.416 | 0.032 |  |  |  | 0 | 0 | 0
Lu | 7.655 | 0.018 |  |  |  | 0 | 0 | 0
Hf | 7.899 | 0.033 |  |  |  | 0 | 0 | 0
Ta | 8.149 | 0.031 |  |  |  | 0 | 0 | 0
W | 8.398 | 0.016 |  |  |  | 0 | 0 | 0
Re | 8.652 | 0.126 |  |  |  | 0 | 0 | 0
Os | 8.911 | 0.028 |  |  |  | 0 | 0 | 0
Ir | 9.174 | 0.017 |  |  |  | 0 | 0 | 0
Pt | 9.443 | 0.032 |  |  |  | 0 | 0 | 0
Au | 9.712 | 0.029 |  |  |  | 0 | 0 | 0
Hg | 9.989 | 0.037 |  |  |  | 0 | 0 | 0
Tl | 10.267 | 0.032 |  |  |  | 0 | 0 | 0
Pb | 10.551 | 0.054 |  |  |  | 0 | 0 | 0
Bi | 10.838 | 0.009 |  |  |  | 0 | 0 | 0
Th | 2.992 | 0 |  |  |  | 0 | 0 | 0
U | 3.166 | 0 |  |  |  | 0 | 0 | 0

## C43
Date: |  |  | 2021-09-29 |  | Descrição | Filtro de Celulose 43
Run: |  |  | 77 |  | Estação | Barra Longa Centro
Job: |  |  | 7580-21 |  | Período de Coleta | 15/06/2021 a 09/08/2021
Name: |  |  | EcoSoft |  | Massa Gravimétrico (mg) | 1.566667
Project: |  |  | Marcela Curbani |  | Branco | Celulose
Target: |  |  | C43 |  | Fração PM | PM10
|  | Mass (mg/cm2) | 42.4092 | Filter Area (cm2) | 1 |  | Área da marca de PM no filtro (cm²) | 12.56
|  | Error (mg/cm2) | 0.5378
Element | Energy | Det. Limit | Mass (mg/cm2) | Error (mg/cm2) | Total Mass (mg) | Branco (µg) | Total - Branco (µg) | Proporção (%)
Name | (keV) | 95% Conf.
Sodium | 1.041 | 0.347 | 1.237 | 0.225134 | 1.237 | 0 | 1.237 | 0.9917055
Mg | 1.254 | 0.16 |  |  |  | 0 | 0 | 0
Aluminium | 1.487 | 0.174 | 9.434 | 0.1990574 | 9.434 | 0 | 9.434 | 7.563258
Silicon | 1.74 | 0.14 | 11.42 | 0.204418 | 11.42 | 0 | 11.42 | 9.155438
P | 2.014 | 0.09 |  |  |  | 0 | 0 | 0
Sulphur | 2.308 | 0.132 | 3.88 | 0.142396 | 3.88 | 0.2574 | 3.6226 | 2.904246
Chlorine | 2.622 | 0.082 | 0.6078 | 0.0823569 | 0.6078 | 0.3459 | 0.2619 | 0.2099658
Potassium | 3.314 | 0.153 | 2.368 | 0.1603136 | 2.368 | 0 | 2.368 | 1.898431
Calcium | 3.692 | 0.232 | 4.236 | 0.256278 | 4.236 | 0.3809 | 3.8551 | 3.090642
Sc | 4.091 | 0.169 |  |  |  | 0 | 0 | 0
Titanium | 4.511 | 0.115 | 0.5265 | 0.1046682 | 0.5265 | 0 | 0.5265 | 0.4220962
Va | 4.952 | 0.088 |  |  |  | 0 | 0 | 0
Cr | 5.415 | 0.037 |  |  |  | 0 | 0 | 0
Manganese | 5.899 | 0.052 | 0.1039 | 0.03225056 | 0.1039 | 0 | 0.1039 | 0.08329685
Iron | 6.405 | 0.044 | 8.514 | 0.1626174 | 8.514 | 0.07514 | 8.43886 | 6.765452
Co | 6.93 | 0.07 |  |  |  | 0 | 0 | 0
Ni | 7.478 | 0.002 |  |  |  | 0 | 0 | 0
Cu | 8.048 | 0.016 |  |  |  | 0 | 0 | 0
Zinc | 8.639 | 0.017 | 0.082 | 0.0172692 | 0.082 | 0 | 0.082 | 0.06573957
Ga | 9.25 | 0.005 |  |  |  | 0 | 0 | 0
Ge | 9.887 | 0.002 |  |  |  | 0 | 0 | 0
As | 10.544 | 0.012 |  |  |  | 0 | 0 | 0
Se | 11.222 | 0.011 |  |  |  | 0 | 0 | 0
Br | 11.924 | 0.019 |  |  |  | 0 | 0 | 0
Rb | 13.395 | 0.007 |  |  |  | 0 | 0 | 0
Sr | 14.165 | 0.045 |  |  |  | 0 | 0 | 0
Y | 14.959 | 0.01 |  |  |  | 0 | 0 | 0
Zr | 15.775 | 0.039 |  |  |  | 0 | 0 | 0
Nb | 16.615 | 0.063 |  |  |  | 0 | 0 | 0
Mo | 17.48 | 0.062 |  |  |  | 0 | 0 | 0
Tc | 18.367 | 0.026 |  |  |  | 0 | 0 | 0
Ru | 19.279 | 0.033 |  |  |  | 0 | 0 | 0
Rh | 20.216 | 0.042 |  |  |  | 0 | 0 | 0
Pd | 21.176 | 0.154 |  |  |  | 0 | 0 | 0
Ag | 22.162 | 0.069 |  |  |  | 0 | 0 | 0
Cd | 23.173 | 0.09 |  |  |  | 0 | 0 | 0
In | 24.21 | 0.124 |  |  |  | 0 | 0 | 0
Sn | 25.271 | 0.174 |  |  |  | 0 | 0 | 0
Sb | 3.604 | 1.568 |  |  |  | 0 | 0 | 0
Te | 3.768 | 1.823 |  |  |  | 0 | 0 | 0
I | 3.937 | 0.618 |  |  |  | 0 | 0 | 0
Cs | 4.288 | 0.288 |  |  |  | 0 | 0 | 0
Ba | 4.466 | 0.795 |  |  |  | 0 | 0 | 0
La | 4.648 | 0.519 |  |  |  | 0 | 0 | 0
Ce | 4.841 | 0.245 |  |  |  | 0 | 0 | 0
Pr | 5.034 | 0.222 |  |  |  | 0 | 0 | 0
Nd | 5.23 | 0.095 |  |  |  | 0 | 0 | 0
Pm | 5.431 | 0.115 |  |  |  | 0 | 0 | 0
Sm | 5.632 | 0.084 |  |  |  | 0 | 0 | 0
Eu | 5.841 | 0.141 |  |  |  | 0 | 0 | 0
Gd | 6.05 | 0.072 |  |  |  | 0 | 0 | 0
Tb | 6.271 | 0.497 |  |  |  | 0 | 0 | 0
Dy | 6.492 | 0.649 |  |  |  | 0 | 0 | 0
Ho | 6.725 | 0.05 |  |  |  | 0 | 0 | 0
Er | 6.945 | 0.228 |  |  |  | 0 | 0 | 0
Tm | 7.182 | 0.173 |  |  |  | 0 | 0 | 0
Yb | 7.416 | 0.02 |  |  |  | 0 | 0 | 0
Lu | 7.655 | 0.012 |  |  |  | 0 | 0 | 0
Hf | 7.899 | 0.008 |  |  |  | 0 | 0 | 0
Ta | 8.149 | 0.03 |  |  |  | 0 | 0 | 0
W | 8.398 | 0.017 |  |  |  | 0 | 0 | 0
Re | 8.652 | 0.09 |  |  |  | 0 | 0 | 0
Os | 8.911 | 0.031 |  |  |  | 0 | 0 | 0
Ir | 9.174 | 0.027 |  |  |  | 0 | 0 | 0
Pt | 9.443 | 0.031 |  |  |  | 0 | 0 | 0
Au | 9.712 | 0.024 |  |  |  | 0 | 0 | 0
Hg | 9.989 | 0.035 |  |  |  | 0 | 0 | 0
Tl | 10.267 | 0.009 |  |  |  | 0 | 0 | 0
Pb | 10.551 | 0.041 |  |  |  | 0 | 0 | 0
Bi | 10.838 | 0.01 |  |  |  | 0 | 0 | 0
Th | 2.992 | 0 |  |  |  | 0 | 0 | 0
U | 3.166 | 0 |  |  |  | 0 | 0 | 0

## C44
Date: |  |  | 2021-09-29 |  | Descrição | Filtro de Celulose 44
Run: |  |  | 78 |  | Estação | Gesteira
Job: |  |  | 7580-21 |  | Período de Coleta | 01/07/2021 a 17/08/2021
Name: |  |  | EcoSoft |  | Massa Gravimétrico (mg) | 1.003333
Project: |  |  | Marcela Curbani |  | Branco | Celulose
Target: |  |  | C44 |  | Fração PM | PM10
|  | Mass (mg/cm2) | 26.14194 | Filter Area (cm2) | 1 |  | Área da marca de PM no filtro (cm²) | 12.56
|  | Error (mg/cm2) | 0.4638
Element | Energy | Det. Limit | Mass (mg/cm2) | Error (mg/cm2) | Total Mass (mg) | Branco (µg) | Total - Branco (µg) | Proporção (%)
Name | (keV) | 95% Conf.
Sodium | 1.041 | 0.33 | 1.155 | 0.2170245 | 1.155 | 0 | 1.155 | 1.44586
Mg | 1.254 | 0.162 |  |  |  | 0 | 0 | 0
Aluminium | 1.487 | 0.177 | 5.847 | 0.1707324 | 5.847 | 0 | 5.847 | 7.319434
Silicon | 1.74 | 0.135 | 5.574 | 0.1549572 | 5.574 | 0 | 5.574 | 6.977685
P | 2.014 | 0.084 |  |  |  | 0 | 0 | 0
Sulphur | 2.308 | 0.127 | 3.218 | 0.1425574 | 3.218 | 0.2574 | 2.9606 | 3.70616
Chlorine | 2.622 | 0.092 | 0.4157 | 0.07199924 | 0.4157 | 0.3459 | 0.0698 | 0.08737754
Potassium | 3.314 | 0.201 | 1.907 | 0.1594252 | 1.907 | 0 | 1.907 | 2.387235
Calcium | 3.692 | 0.209 | 1.671 | 0.1719459 | 1.671 | 0.3809 | 1.2901 | 1.614982
Sc | 4.091 | 0.127 |  |  |  | 0 | 0 | 0
Titanium | 4.511 | 0.16 | 0.4276 | 0.12002732 | 0.4276 | 0 | 0.4276 | 0.5352813
Va | 4.952 | 0.08 |  |  |  | 0 | 0 | 0
Cr | 5.415 | 0.036 |  |  |  | 0 | 0 | 0
Manganese | 5.899 | 0.036 | 0.07625 | 0.025947875 | 0.07625 | 0 | 0.07625 | 0.09545183
Iron | 6.405 | 0.071 | 5.777 | 0.1380703 | 5.777 | 0.07514 | 5.70186 | 7.137744
Co | 6.93 | 0.065 |  |  |  | 0 | 0 | 0
Ni | 7.478 | 0.007 |  |  |  | 0 | 0 | 0
Cu | 8.048 | 0.009 |  |  |  | 0 | 0 | 0
Zinc | 8.639 | 0.017 | 0.07339 | 0.015822884 | 0.07339 | 0 | 0.07339 | 0.0918716
Ga | 9.25 | 0.002 |  |  |  | 0 | 0 | 0
Ge | 9.887 | 0.002 |  |  |  | 0 | 0 | 0
As | 10.544 | 0.012 |  |  |  | 0 | 0 | 0
Se | 11.222 | 0.011 |  |  |  | 0 | 0 | 0
Br | 11.924 | 0.013 |  |  |  | 0 | 0 | 0
Rb | 13.395 | 0.025 |  |  |  | 0 | 0 | 0
Sr | 14.165 | 0.025 |  |  |  | 0 | 0 | 0
Y | 14.959 | 0.031 |  |  |  | 0 | 0 | 0
Zr | 15.775 | 0.013 |  |  |  | 0 | 0 | 0
Nb | 16.615 | 0.05 |  |  |  | 0 | 0 | 0
Mo | 17.48 | 0.021 |  |  |  | 0 | 0 | 0
Tc | 18.367 | 0.026 |  |  |  | 0 | 0 | 0
Ru | 19.279 | 0.102 |  |  |  | 0 | 0 | 0
Rh | 20.216 | 0.043 |  |  |  | 0 | 0 | 0
Pd | 21.176 | 0.165 |  |  |  | 0 | 0 | 0
Ag | 22.162 | 0.07 |  |  |  | 0 | 0 | 0
Cd | 23.173 | 0.091 |  |  |  | 0 | 0 | 0
In | 24.21 | 0.125 |  |  |  | 0 | 0 | 0
Sn | 25.271 | 0.176 |  |  |  | 0 | 0 | 0
Sb | 3.604 | 1.033 |  |  |  | 0 | 0 | 0
Te | 3.768 | 1.133 |  |  |  | 0 | 0 | 0
I | 3.937 | 0.515 |  |  |  | 0 | 0 | 0
Cs | 4.288 | 0.211 |  |  |  | 0 | 0 | 0
Ba | 4.466 | 0.617 |  |  |  | 0 | 0 | 0
La | 4.648 | 0.583 |  |  |  | 0 | 0 | 0
Ce | 4.841 | 0.303 |  |  |  | 0 | 0 | 0
Pr | 5.034 | 0.236 |  |  |  | 0 | 0 | 0
Nd | 5.23 | 0.131 |  |  |  | 0 | 0 | 0
Pm | 5.431 | 0.101 |  |  |  | 0 | 0 | 0
Sm | 5.632 | 0.051 |  |  |  | 0 | 0 | 0
Eu | 5.841 | 0.108 |  |  |  | 0 | 0 | 0
Gd | 6.05 | 0.065 |  |  |  | 0 | 0 | 0
Tb | 6.271 | 0.416 |  |  |  | 0 | 0 | 0
Dy | 6.492 | 0.524 |  |  |  | 0 | 0 | 0
Ho | 6.725 | 0.035 |  |  |  | 0 | 0 | 0
Er | 6.945 | 0.214 |  |  |  | 0 | 0 | 0
Tm | 7.182 | 0.153 |  |  |  | 0 | 0 | 0
Yb | 7.416 | 0.023 |  |  |  | 0 | 0 | 0
Lu | 7.655 | 0.01 |  |  |  | 0 | 0 | 0
Hf | 7.899 | 0.02 |  |  |  | 0 | 0 | 0
Ta | 8.149 | 0.024 |  |  |  | 0 | 0 | 0
W | 8.398 | 0.006 |  |  |  | 0 | 0 | 0
Re | 8.652 | 0.082 |  |  |  | 0 | 0 | 0
Os | 8.911 | 0.027 |  |  |  | 0 | 0 | 0
Ir | 9.174 | 0.006 |  |  |  | 0 | 0 | 0
Pt | 9.443 | 0.021 |  |  |  | 0 | 0 | 0
Au | 9.712 | 0.025 |  |  |  | 0 | 0 | 0
Hg | 9.989 | 0.008 |  |  |  | 0 | 0 | 0
Tl | 10.267 | 0.009 |  |  |  | 0 | 0 | 0
Pb | 10.551 | 0.042 |  |  |  | 0 | 0 | 0
Bi | 10.838 | 0.011 |  |  |  | 0 | 0 | 0
Th | 2.992 | 0 |  |  |  | 0 | 0 | 0
U | 3.166 | 0 |  |  |  | 0 | 0 | 0

## Resumo
Descrição | Filtro de Celulose 38 | Filtro de Celulose 39 | Filtro de Celulose 40 | Filtro de Celulose 41 | Filtro de Celulose 42 | Filtro de Celulose 43 | Filtro de Celulose 44
Estação | Paracatu | Volta da Capela | Novo Soberbo | Santana do Deserto | Rio Doce | Barra Longa Centro | Gesteira
Período de Coleta | 11/06/2021 a 09/08/2021 | 15/06/2021 a 09/08/2021 | 14/06/2021 a 02/08/2021 | 14/06/2021 a 11/08/2021 | 14/06/2021 a 14/08/2021 | 15/06/2021 a 09/08/2021 | 01/07/2021 a 17/08/2021
Massa Gravimétrico (mg) | 2.533333 | 1.343333 | 1.63 | 1.366667 | 1.77 | 1.566667 | 1.003333
Branco | Celulose | Celulose | Celulose | Celulose | Celulose | Celulose | Celulose
Fração PM | PM10 | PM10 | PM10 | PM10 | PM10 | PM10 | PM10
Sodium | 0.9831505 | 2.001808 | 0.4821345 | 3.336978 | 2.185582 | 0.9917055 | 1.44586
Magnesium | 0.3930123 | 0.48984 | 0 | 0.6975395 | 0.8018531 | 0 | 0
Aluminium | 6.802232 | 7.434086 | 1.959514 | 11.00072 | 11.60203 | 7.563258 | 7.319434
Silicon | 8.874632 | 8.908562 | 2.42801 | 12.68254 | 13.36895 | 9.155438 | 6.977685
P | 0 | 0 | 0 | 0 | 0 | 0 | 0
Sulphur | 3.114351 | 6.07985 | 2.074789 | 6.663478 | 5.455156 | 2.904246 | 3.70616
Chlorine | 0.2600912 | 0 | 0.1001718 | 0.2258043 | 0.09955751 | 0.2099658 | 0.08737754
Potassium | 2.492334 | 3.130338 | 1.178945 | 4.687943 | 3.634594 | 1.898431 | 2.387235
Calcium | 4.273259 | 1.560588 | 0.3676304 | 2.302248 | 2.205522 | 3.090642 | 1.614982
Sc | 0 | 0 | 0 | 0 | 0 | 0 | 0
Titanium | 0.3638103 | 0.3949388 | 0 | 0.8764736 | 0.7578576 | 0.4220962 | 0.5352813
Va | 0 | 0 | 0 | 0 | 0 | 0 | 0
Cr | 0 | 0 | 0 | 0 | 0 | 0 | 0
Manganese | 0.1189399 | 0.07328433 | 0.03976049 | 0.1870215 | 0.1654798 | 0.08329685 | 0.09545183
Iron | 7.637567 | 7.646198 | 1.514798 | 9.479608 | 10.73267 | 6.765452 | 7.137744
Co | 0 | 0 | 0 | 0 | 0 | 0 | 0
Ni | 0 | 0 | 0 | 0 | 0 | 0 | 0
Cu | 0 | 0 | 0 | 0 | 0 | 0 | 0
Zinc | 0.06038716 | 0.09518174 | 0.04817492 | 0.1388646 | 0.1443336 | 0.06573957 | 0.0918716
Ga | 0 | 0 | 0 | 0 | 0 | 0 | 0
Ge | 0 | 0 | 0 | 0 | 0 | 0 | 0
As | 0 | 0 | 0 | 0 | 0 | 0 | 0
Se | 0 | 0 | 0 | 0 | 0 | 0 | 0
Br | 0 | 0 | 0 | 0 | 0 | 0 | 0
Rb | 0 | 0 | 0 | 0 | 0 | 0 | 0
Sr | 0 | 0 | 0 | 0 | 0 | 0 | 0
Y | 0 | 0 | 0 | 0 | 0 | 0 | 0
Zr | 0 | 0 | 0 | 0 | 0 | 0 | 0
Nb | 0 | 0 | 0 | 0 | 0 | 0 | 0
Mo | 0 | 0 | 0 | 0 | 0 | 0 | 0
Tc | 0 | 0 | 0 | 0 | 0 | 0 | 0
Ru | 0 | 0 | 0 | 0 | 0 | 0 | 0
Rh | 0 | 0 | 0 | 0 | 0 | 0 | 0
Pd | 0 | 0 | 0 | 0 | 0 | 0 | 0
Ag | 0 | 0 | 0 | 0 | 0 | 0 | 0
Cd | 0 | 0 | 0 | 0 | 0 | 0 | 0
In | 0 | 0 | 0 | 0 | 0 | 0 | 0
Sn | 0 | 0 | 0 | 0 | 0 | 0 | 0
Sb | 0 | 0 | 0 | 0 | 0 | 0 | 0
Te | 0 | 0 | 0 | 0 | 0 | 0 | 0
I | 0 | 0 | 0 | 0 | 0 | 0 | 0
Cs | 0 | 0 | 0 | 0 | 0 | 0 | 0
Ba | 0 | 0 | 0 | 0 | 0 | 0 | 0
La | 0 | 0 | 0 | 0 | 0 | 0 | 0
Ce | 0 | 0 | 0 | 0 | 0 | 0 | 0
Pr | 0 | 0 | 0 | 0 | 0 | 0 | 0
Nd | 0 | 0 | 0 | 0 | 0 | 0 | 0
Pm | 0 | 0 | 0 | 0 | 0 | 0 | 0
Sm | 0 | 0 | 0 | 0 | 0 | 0 | 0
Eu | 0 | 0 | 0 | 0 | 0 | 0 | 0
Gd | 0 | 0 | 0 | 0 | 0 | 0 | 0
Tb | 0 | 0 | 0 | 0 | 0 | 0 | 0
Dy | 0 | 0 | 0 | 0 | 0 | 0 | 0
Ho | 0 | 0 | 0 | 0 | 0 | 0 | 0
Er | 0 | 0 | 0 | 0 | 0 | 0 | 0
Tm | 0 | 0 | 0 | 0 | 0 | 0 | 0
Yb | 0 | 0 | 0 | 0 | 0 | 0 | 0
Lu | 0 | 0 | 0 | 0 | 0 | 0 | 0
Hf | 0 | 0 | 0 | 0 | 0 | 0 | 0
Ta | 0 | 0 | 0 | 0 | 0 | 0 | 0
W | 0 | 0 | 0 | 0 | 0 | 0 | 0
Re | 0 | 0 | 0 | 0 | 0 | 0 | 0
Os | 0 | 0 | 0 | 0 | 0 | 0 | 0
Ir | 0 | 0 | 0 | 0 | 0 | 0 | 0
Pt | 0 | 0 | 0 | 0 | 0 | 0 | 0
Au | 0 | 0 | 0 | 0 | 0 | 0 | 0
Hg | 0 | 0 | 0 | 0 | 0 | 0 | 0
Tl | 0 | 0 | 0 | 0 | 0 | 0 | 0
Pb | 0 | 0 | 0 | 0 | 0 | 0 | 0
Bi | 0 | 0 | 0 | 0 | 0 | 0 | 0
Th | 0 | 0 | 0 | 0 | 0 | 0 | 0
U | 0 | 0 | 0 | 0 | 0 | 0 | 0
Total Identificado PIXE (%) | 35.37377 | 37.81468 | 10.19393 | 52.27922 | 51.15359 | 33.15027 | 31.39908

## Gráfico
Descrição | Filtro de Celulose 38 | Filtro de Celulose 39 | Filtro de Celulose 40 | Filtro de Celulose 41 | Filtro de Celulose 42 | Filtro de Celulose 43 | Filtro de Celulose 44
Estação | Paracatu | Volta da Capela | Novo Soberbo | Santana do Deserto | Rio Doce | Barra Longa Centro | Gesteira
Período de Coleta | 11/06/2021 a 09/08/2021 | 15/06/2021 a 09/08/2021 | 14/06/2021 a 02/08/2021 | 14/06/2021 a 11/08/2021 | 14/06/2021 a 14/08/2021 | 15/06/2021 a 09/08/2021 | 01/07/2021 a 17/08/2021
Massa Gravimétrico (mg) | 2.533333 | 1.343333 | 1.63 | 1.366667 | 1.77 | 1.566667 | 1.003333
Branco | Celulose | Celulose | Celulose | Celulose | Celulose | Celulose | Celulose
Fração PM | PM10 | PM10 | PM10 | PM10 | PM10 | PM10 | PM10
Amostra | C38 | C39 | C40 | C41 | C42 | C43 | C44
Na | 0.9831505 | 2.001808 | 0.4821345 | 3.336978 | 2.185582 | 0.9917055 | 1.44586
Mg | 0.3930123 | 0.48984 | 0 | 0.6975395 | 0.8018531 | 0 | 0
Al | 6.802232 | 7.434086 | 1.959514 | 11.00072 | 11.60203 | 7.563258 | 7.319434
Si | 8.874632 | 8.908562 | 2.42801 | 12.68254 | 13.36895 | 9.155438 | 6.977685
Si | 3.114351 | 6.07985 | 2.074789 | 6.663478 | 5.455156 | 2.904246 | 3.70616
Cl | 0.2600912 | 0 | 0.1001718 | 0.2258043 | 0.09955751 | 0.2099658 | 0.08737754
K | 2.492334 | 3.130338 | 1.178945 | 4.687943 | 3.634594 | 1.898431 | 2.387235
Ca | 4.273259 | 1.560588 | 0.3676304 | 2.302248 | 2.205522 | 3.090642 | 1.614982
Ti | 0.3638103 | 0.3949388 | 0 | 0.8764736 | 0.7578576 | 0.4220962 | 0.5352813
Mn | 0.1189399 | 0.07328433 | 0.03976049 | 0.1870215 | 0.1654798 | 0.08329685 | 0.09545183
Fe | 7.637567 | 7.646198 | 1.514798 | 9.479608 | 10.73267 | 6.765452 | 7.137744
Zn | 0.06038716 | 0.09518174 | 0.04817492 | 0.1388646 | 0.1443336 | 0.06573957 | 0.0918716
Total Identificado PIXE (%) | 35.37377 | 37.81468 | 10.19393 | 52.27922 | 51.15359 | 33.15027 | 31.39908